## 大理石
档号 | 题名 | 编著者 | 形成(汇交)单位 | 形成(汇交)时间 | 资料类型名称 | 地质工作程度名称 | 工作起始时间 | 内容提要
4631 | 贵州省贵阳市沙冲黎家山商品大理石矿找矿地质报告 | 陈锦华 | 建材贵州地质勘探队 | 19820501 | 矿产勘查 | 普查 |  | 矿区位于贵阳市南明区朝阳公社，面积约0.01平方公里，交通方便。完成的工作量有：1:500地质精测0.01平方公里，剥土15立方米，取样134件，剖面记录320米/3条等。出露的地层有第四系、三叠系。矿体赋存于三叠系中统贵阳甘荫塘段含藻灰岩地层中，呈单斜产出，倾向140—152°，倾角38—42°，延长110米，宽72—82米，面积0.008平方公里，厚66.1—66.57米。矿石结构分三类：层纹状白云岩（占38%），淀晶团块碎屑云质灰岩（占38%），淀晶团块碎屑灰岩（占24%）。获得矿石总储量8.11万立方米。废石剥离量为1.8万立方米。
4842 | 贵州省大方县大理石矿踏勘及石马槽矿点地质评价报告 | 刘运银[等] | 贵州省地质局113队 | 19850301 | 矿产勘查 | 预查 | 19850101 | 矿点位于大方县城之北14公里。完成工作量：1/2千地形地质图0.5平方千米，1/5千地形地质草图00.75平方千米，各种采样分析141件等。区内主要出露二叠、三叠、局部有寒武、奥陶及侏罗系地层。大方县大理石矿体产于下二叠统栖霞组、茅口组两个层位中的黑色大理石，局部含燧石。石马槽大理石处于锅厂穹状背斜北西翼，地层呈单斜产出，出露岩层为二叠系，因含燧石不能利用而作夹石处理外，其余都可作为大理石矿层，平均出露厚55米，含脉率0.02-0.09%，含氧化钙大于50%，预测储量88.1万立方米。
4862 | 贵州省紫云苗族布依族自治县猴场饰面大理石普查评价报告 | 王来兴〔等〕 | 贵州省地矿局区域地质调查大队 | 19850401 | 矿产勘查 | 普查 | 19850101 | 应紫云苗族布依族自治县猴场区的请求，对猴场饰面大理石进行了普查评价工作。投入的主要工作量：1/1万地质填图8平方公里，化学分析样4件，光谱样2件，薄片样8件，其他样品71件。评价认为：1. 通过短期对瓮道湾、将军岩、猴场、打玉坪、摆亮、猫场6个大理石产地初步工作，对猴场一带饰面大理石产出层位、形成环境、大理石工艺类型等均取得一定认识，并对各产地远景作出了初步估量；计算得D级储量21.4万立方米，E级远景资源量365.5万立方米，为开发利用提供了一定的依据。2. 经放射性伽玛测量，各品种大理石的伽玛强度在15-20γ之间，属正常值，对环境没有影响。3. 各品种大理岩经化学分析，氧化钙含量均在54％以上，其它有害组份含量低，符合化工、熔剂、水泥及玻璃用石灰岩工业要求，可综合利用。
4867 | 贵州省从江县加磨地区大理石矿地质普查报告 | 王中行 | 贵州省地矿局一零一地质大队 | 19850801 | 矿产勘查 | 普查 | 19850401 | 加磨大理石矿位于从江县城西南55公里，交通较方便。贵州地矿一零一队受从江县政府委托，对该矿进行地表普查评价。经进行：1:10000地形地质修测22.4平方公里、1:2000矿体地质图修测1.21平方公里、施工槽探556立方米。初步查明大理石矿产于前震旦系下江群甲路组第二段中，呈透镜状体产出。共见矿体9个，出露长度520--20米，出露宽度80--10米，为花纹状、暗红色、条带状大理石。矿石物理性能较好，抗压强度为851--1028公斤/平方厘米，抗折强度188--376公斤/平方厘米。求获大理石矿石D级储量29.17万立方米。该队审查通过了“报告”，可作为地方小型开采利用。
4884 | 贵州省黎平县稿坝矿区大理石（彩石）矿普查评价地质报告 | 龙作浪 | 贵州省州省地质局101队 | 19850501 | 矿产勘查 | 普查 | 19850601 | 大理石矿区，位于县城北东15公里。完成工作量：1/5千地形地质草测3.8平方千米、1/1千地形地质简测0.1平方千米、1/1千地质剖面2065米、1/5百地质剖面679米，各种分析采样66件。矿区属中黄向斜之南西翼，出露有前震旦系板溪群隆里组和北西面有二叠系栖霞组出露外，矿区内均为中、上石炭系黄龙群和马坪群，即为含大理石矿层位。大理石产于上石炭统马坪群地层中，矿体呈层状产出，比较稳定，大致分为三个矿体，厚9.58-46.85米。全区共求得D级储量575.1万立方米，远景储量514.58万立方米。
4902 | 贵州省贵阳市后巢南岳山商品大理石矿详终地质报告 | 王元海〔等〕 | 国家建材局地质公司贵州地勘大队 | 19841201 | 矿产勘查 | 详查 | 19840601 | 矿区位于贵阳市东南约5公里，距贵阳大理石厂约2.5公里，交通方便。该队在南岳厂进行详查勘探任务。投入的主要工作量：1/2千地形剖面精测1940.02米，钻探182.41米，剥土20米，化学分析样26件，物性测试样42组，共投入地质事业费6.59万元。工作查明，矿区位于贵阳向斜北部转折端的东侧，大理石矿层赋存于中三叠统贵阳组。矿区构造简单，矿层呈厚层状产出，层位稳定，长500米，宽平均245米，面积约0.1平方公里。提交储量经贵州省矿产储量委员会审查批准：能利用的矿石储量C级152.22万立方米。
4919 | 贵州省台江县新寨地区大理石矿地质踏勘报告 | 王中行 | 贵州省地矿局101队 | 19841201 | 矿产勘查 | 普查 | 19841101 | 矿区位于台江县城南西方，平距约八公里。工作区位于新寨背斜的核部，周围出露地层，主要为下江群，仅在北和北西角，有一些震旦系和第三系分布；第四系零星出露。大理石产于下江群甲路组地层中部，位于新寨背斜核部，矿区呈北东-南西走向展布；以养你坡为中心，分北东、南西两个矿段，各长1.5公里，北东矿段由一个连续出露的矿体组成；南西矿段由六个大小不等的矿体组成，矿段和一些矿体之间由断层分隔，呈透镜体及似层状产出，共有大小矿体七个，氧化钙含量41.95%，全区共获得总储量724.5万立方米。
4952 | 贵州省遵义县龙坪区“大理石”资源调查简报 |  | 贵州遵义地区科学技术协会 | 19850731 | 矿产勘查 | 普查 |  | 遵义龙坪区位于遵义市东南23公里，交通方便。据初步调查：龙坪区的“大理石”有下列四种：一、墨晶玉；二、珍珠玉；三、红玉；四、晚霞。主要分布在龙坪区东南，及龙坪至喇叭场一线，墨晶玉产于下二叠统茅口组灰岩地层中，珍珠玉、红玉、晚霞产于三叠统夜郎组、茅草铺组地层中。据估算仅干溪河一地大理石远景储量为105万立方米。
4972 | 贵州省六盘水市中寨大理石矿区详查评价地质报告 | 汪成元 | 贵州省地矿局科研究 | 19851201 | 矿产勘查 | 详查 | 19850813 | 贵州省地质局科研所受六盘水市建材局委托，为寻找有竞争能力的商品大理石，开展了野外地质工作，在六盘水市东南56公里处的中寨地区，发现了品种优良的大理石矿床。随后科研所对此矿床进行了详查评价地质工作。主要完成1/2千地质简测图0.48平方公里；测制剖面12条；槽探414.18立方米；采化学分析样17件；抗压、抗折样24件；抗冻实验样6组；放射性样6件。基本查明了矿区有三种大理岩：晶墨玉大理岩产于下二叠统茅口组第二段地层中，厚61米；白玉大理岩产于茅口组第一段地层中，厚2-18米；芝麻灰大理岩产于上述两品种之间。经审查，批准报告提交墨玉高品大理石储量C级547470立方米，D级908750立方米。
4979 | 贵州省罗甸绿花岗石及白玉大理石地质评价报告 | 曾明果，李一平，颜承锡等 | 贵州省地矿局地质科学研究所 | 19850801 | 矿产勘查 | 其他 | 19850601 | 贵州省地矿局科研所受罗甸县政府的委托，在对该县绿花岗石和白玉大理石矿进行踏勘和调研基础上，开展对罗悃附近的平艾、白肥和沟亭三个矿段为重点的地质评价工作。矿段位于罗悃以南和以东，兴（义）--独（山）公路两侧。矿层是罗悃辉绿岩体中的辉绿岩、辉长辉绿岩及下二叠统茅口灰岩。绿花岗石平均光泽度为80度，抗压强度706--986（粗粒）公斤/平方厘米，抗折强度364--462公斤/平方厘米。白玉大理石光泽度116--117度，抗折强度17--18公斤/平方厘米。提交经该所审定的：白玉大理石D级储量7.66万立方米，地质储量0.86万立方米；绿花岗石地质储量263.52万立方米。为该区石材的开采提供初步依据。
4980 | 贵州省德江县大理石普查评价报告 | 严钧平，董存忠 | 贵州省地矿局科学研究所 | 19850331 | 矿产勘查 | 普查 |  | 所有矿区均在德江县城附近，其中瓦厂、共和白果沱、板桥等位于德江南东20公里范围内，三矿区成三角形，彼此相距5公里左右，水陆交通都很方便。完成工作量：采集大理石成分分析样5件、大理石抗压强度试验样24件、大理石抗折实验样9件、大理石光泽测试样5件、大理石绝缘性实验样5件。区内出露地层较多，从上至下有寒武系、奥陶系、志留系、二叠系和三叠系，其中缺失泥盆系和石炭系。矿层是各个层位中的可作建筑装饰材料用的石灰岩，目前发现的主要有下奥陶统桐梓组至红花园组；下志留统石牛栏群；下二叠统栖霞至茅口组等三个层位中质量较优，又便于露采的石灰岩。报告描述了5个矿区，6个品种的大理石质量、数量以及露天开采条件等因素，以瓦厂的花刚玉和黑面岩的黑面玉最好，它们都具备储量大，质量好，又便于开采等条件。
4981 | 贵州省麻江县陆家桥商品大理石矿区详查评价地质报告 | 陈正光，高克勤，夏士钧 | 贵州矿产储量委员会办公室 | 19860228 | 矿产勘查 | 详查 |  | 陆家桥商品大理石矿区位于贵州省东南部，行政区划属黔东南苗族、侗族自治州麻江县杏山镇(区)良田乡所辖，交通十分便利。完成工作量：1：5千地形地质测量8平方公里，槽探19个500立方米。剖面测量425米，各类取样试验166件等。工作区附近出露地层由老至新为泥盆系独山组、望城坡组、尧梭组；石炭系大塘组、黄龙群；二叠系梁山组、栖霞组、茅口组、吴家坪组、长兴组、大隆组和三叠系飞仙关组、永宁镇组、新苑组地层及第四系冲积、残坡积层。矿区内商品大理石由上至下分为A、B、C三层，此外在矿区以西边部水落洞地带还有一层(暂列为D层)。A、B两层均属中二叠统茅口组层位；C层赋存于中石炭统黄龙群中；D层分布于上泥盆统尧苑梭组的上部。陆家桥商品大理石矿区A矿层总储量为948815立方米，其中C级储量821225立方米，D级储量127590立方米。B层预测储量928728立方米，C层预测储量900582立方米，D层预测储量1000000立方米。
4984 | 贵州省贵阳市花溪区麦达商品大理石找矿地质报告 | 陈锦明，彭江，朱先国 | 建材贵州地勘队 | 19841201 | 矿产勘查 | 普查 |  | 工作区位于贵阳市南14公里处，交通方便。完成的工作量有：1:2千地质测量0.2平方公里，1:1千剖面测量987.27米/3条，采样238件等。出露的地层有：三叠系、侏罗系。矿区位于贵阳复式向斜西翼，矿体产于三叠系中统，呈层状单斜产出，矿层倾向80—90°，倾角55—65度，岩走向长500米，出露宽200余米，厚149—165米，无有害夹层。由于地形切割，矿体呈长条状孤山，裸露地表，高差达100余米。按矿石类型可分四层。第一层白云岩及含灰云岩：层纹、迭层石构造，厚层块状；厚60—70米。第二层灰岩及含云灰岩：含藻、普遍具层纹状、厚层块状，厚8—10米，最厚达50米。第三层核形石灰岩：亮晶、核形石，厚6米。第四层灰岩：亮晶粒屑结构绵层状结构，厚层。厚23—36米。核准076#纹脂奶油石矿363.22万立方米（D级），折合荒料为301.47万立方米（D级）。
4988 | 贵州省贵阳市沙冲岩脚寨商品大理石矿点踏勘报告 | 王元海 | 建材贵州地质勘探队 | 19850401 | 矿产勘查 | 普查 | 19850314 | 矿区位于贵阳市南明区沙冲乡。控制面积约0.18平方公里。交通方便。完成的工作量有：1:2千地质测量0.18平方公里，剖面编录369米/2条，磨光样9件，岩鉴样3件等。出露的地层有：侏罗系、三叠系。矿体赋存于三叠系中统贵阳组甘荫塘段含藻会岩层上部中，呈单斜层状产出，倾向115—138°，倾角45—67°，延长500米，宽80米，面积约0.04平方公里，厚50—63.7米。矿石分为2类。一类：泥、粉晶层纹状白云岩；矿物成分：泥、粉晶白云石含量90%，亮晶方解石10%。二类：粉晶核形石云质灰岩。矿物成分：亮晶方解石具二世代结构，含量74%，泥晶白云岩25%，铁泥质1%。求得矿石量203.3万立方米。
4989 | 贵州省织金县古佛山商品大理石找矿报告 | 闵学良 | 建材贵州地质勘探队 | 19841016 | 矿产勘查 | 普查 |  | 矿区位于织金县城东约1公里处，交通方便。完成的工作量有：1:2千地质测量0.009平方公里，1:1千555.7米/2条，采样38件分析试验102件等。出露的地层有震旦系、石炭系、二叠系等。矿体赋存于二叠统茅口组，总体呈单斜层状产出，倾角较缓10—16°。矿体宽70—80米，长147—159米，厚36—39米，沿倾向延伸125—91米。矿石分为两种自然类型，1类型为深灰黑色块状泥微晶生物碎屑灰岩，其商品名为黑底白花残雪型商品大理石。化学成分平均为：氧化钙54.97%，氧化镁0.72%，氧化硅0.37%，三氧化二铁0.05%，三氧化二铝0.12%，烧失量43.6%；化学成分平均为：氧化钙54.97%，氧化镁0.72%，氧化硅0.37%，三氧化二铁0.05%，三氧化二铝0.12%，烧失量43.6%。2类型为深灰色厚层状泥微晶生物碎屑含虎斑灰岩。方解石占90—95%。求获D级储量29.46万立方米。
5012 | 贵州省紫云苗族布依族自治县饰面大理石概况暨猫营、翁刀湾矿床详查地质报告 | 王来兴，唐天永，陈德昌[等] | 贵州省地矿局区调队 | 19851101 | 矿产勘查 | 详查 |  | 本报告对紫云县翁刀湾、猫营及石头寨、将军岩、猴场、大营、半边街7个大理石矿床的详查。交通方便。完成的工作量有：1:2千地质测量2.3平方公里，工程地质编录5697.1米/144条，实测地层剖面792米/3条，岩矿样31件，光谱样14件等。出露的地层有泥盆系、石炭系、三叠系、白垩系。本区构造单元属扬子准地台，黔南台陷上的贵定南北向与望谟北西向构造变形区交壤地带。翁刀湾矿床有14个矿体，面积1.2平方公里，工艺类型有云幻玉、云环玉、云贝玉、云斑玉、斑红。其中云幻玉、云环玉D级储量24.01万立方米。猫营矿床有7个矿体，面积1.1平方公里，工艺类型有奶油石、云带玉、云墨玉、紫云玉、斑绿、云星玉。其中奶油石C级储量357.26万立方米，云带玉C级储量35.03万立方米，云墨玉D级储量26.75万立方米。将军岩矿床有3个矿段，工艺类型有云环玉、云贝玉。石头寨矿床有3个矿段，长约4公里，工艺类型有聚环玉、斑玉。猴场矿床有6个矿体，工艺类型有纺锤石。大营矿点，工艺类型珊瑚石。半边街矿点，工艺类型有云墨玉。
5013 | 贵州省望谟县饰面大理石资源概况暨乐旺、岩脚、岜赖矿床详查地质报告 | 李存登 | 贵州地矿局区调大队（现区调院） | 19860201 | 矿产勘查 | 详查 | 19850501 | 应望谟县人民政府的委托，贵州地矿区调大队对该县主要交通沿线进行大理石资源调查并选择暨乐旺、岩脚、岜赖饰面大理石矿床进行详查评价。岜赖、岩脚矿床距望谟县城4公里，乐旺距县城54公里。完成：1:2000地形地质简测图2.16平方公里，实测矿区地质剖面8679米，采实验样1870件。查明大理石矿产于下二叠系茅口组和上二叠统吴家坪组中，呈层状产出。矿石含氧化钙55.2--55.9%。光泽度74--95度，抗压强度405--1494公斤/平方厘米，抗折强度68--237公斤/平方厘米。矿石可分为望谟黑、聚环玉、墨黑、白筋黑等9个工业品种。水文地质条件简单。贵州地矿局对“报告”进行评审，批准乐旺矿床大理石储量C+D级3709743立方米，其中C级14488518立方米；岩脚寨矿床D级193422立方米；岜赖矿床D级722879立方米。
5026 | 贵州省毕节县杨家湾百亩冲商品大理石矿详查地质报告书 | 王元海，胡洪荣，尹立平等 | 国家建材局地质公司贵州地勘大队 | 19860201 | 矿产勘查 | 详查 | 19860101 | 百亩冲商品大理石矿区属毕节县杨家湾区杨菁镇所辖，距毕节县城50公里，有公路相通。建材贵州地勘大队地测分队受毕节地区大理石厂委托，对该区大理石展开详查工作。经测制1:2000地形地质图0.44平方公里，施工浅井1936.04米，取样176件，查明矿体赋存于下二迭统茅口组上部地层内，呈单斜层状产出。长430米，平均宽340米，厚26.27--47.62米。矿石以黑色为基调，中有分布不匀之浅色生物碎屑斑点、斑块和少量方解石细脉。分为Ⅰ、Ⅱ两个自然类型。矿石含氧化钙54.43--54.53%，光泽度85--108度，抗压强度：垂直层石平均724--1608公斤/平方厘米。平均理论成荒率78%。水文地质条件简单。该大队审定商品大理石矿石储量：C级144.28万立方米，D级118.54万立方米。
5050 | 贵州省松桃县盘信大理石矿段详细普查地质报告 | 李功才 | 贵州省地矿局一零三地质大队 | 19861201 | 矿产勘查 | 详查 | 19861001 | 根据松桃县经协办的要求，贵州地矿一零三地质大队综合分队对盘信大理石矿进行了详细普查工作。矿段位于铜仁--松桃公路干线上，向南东平距15公里大兴处。面积0.35平方公里。投入主要工作量：1:10000地质测量4平方公里；1:2000地质测量0.35平方公里；施工槽探7条；测制地层剖面1条；采化学分析样4件。大理石呈层状产于下寒武统清虚硐组第二段第一、二亚段中，已控制长370米，宽380米。有两种类型：带墨玉大理石和斑墨玉大理石。大理石的颜色、花纹、光洁度和其他理化指标均合符要求，荒料率和成材率也较高。提交了经大队审定的能利用储量：带墨玉大理石C级80.28万立方米、D级77.58万立方米；斑墨玉大理石D级6.91万立方米。带墨玉大理石C级储量，可以作为建设大理石厂的设计依据。
5449 | （中国）矿产资源战略分析：单矿种分析系列课题成果30 大理石材 | 王福祺，胡永胜 | 安徽省地质局、全国地质资料局 | 19861201 | 地质科学研究 |  |  | 大理石作为一种非金属矿产，主要用于建筑工业、美术雕刻工艺品，其次用于电气工业、机械、化工、轻工等工业部门。我国大理石石材资源丰富，开采，利用的历史悠久。截止1985年底，全国探明储量上平衡表的矿区仅59处，储量29764.3万立方米。国内已探明的大理石石材总量，主要在中南地区，储量11092.7万立方米，华东地区8363.5万立方米，西南、西北地区探明储量较少。当前我国大理石工业的产销特点是：乡镇企业或个体经营的矿山比重大，正规地方国营矿山少。大部分矿山仍处于落后的开采状态。造成荒料块度小，成荒率低，生产效率低，质量差。目前国内大理石的产销基本保持平衡，绝大部分供建筑部门使用。我国大理石主要出口到港澳、日本、东南亚等地区。
5529 | 贵州省遵义县皂角山大理石矿评价地质报告 | 佘和祥〔等〕 | 贵州省地矿局106地质大队 | 19890901 | 矿产勘查 | 普查 |  | 皂角山大理石矿位于遵义市近东方向20公里。矿区出露地层为二叠系下统茅口组及第四系残坡积层。区内为一单斜构造，仅有F1张性断裂，倾向85度，倾角65-88度，是区内唯一控矿构造。大理石矿体呈脉状产出，沿F1断裂充填；矿脉长350米，厚1.54-16.19米。矿脉向南北两端逐渐收敛、分枝或消失；向深部延深经钻孔控制证实15-35米。经工程控制，结合矿脉特点圈出一个矿体5个块段。获得D＋E级储量6.96万立方米，其中D级储量2.51万立方米。矿体埋藏标高为808-832米。文中对5个块段分别给予描述；矿石类型主要有白菊花和彩带绿两种。矿石成分主要为方解石，其含量96-98％。矿区水文地质条件属简单型。储量计算结果，白菊花D级11400立方米，E级24461立方米。彩带绿D＋E级33740立方米。
5551 | 河北省曲阳县羊平大理石矿床地质特征及工业利用的研究 | 李裕民，肖晓樱 | 河北地矿局第13地质队 | 19880101 | 地质科学研究 |  |  | 矿区位于河北省曲阳县城南10公里，面积约70平方公里。报告对矿体赋存层位，在标准地层剖面中的位置，作了详细对比和具体划分，从而澄清了历次地质报告中的某些差异和混乱，也为构造地质研究提供了可靠的依据；对地层和矿体构造的描述，强调了褶曲构造，从小型柔皱到较大规模背、向斜的形态变化，作了描述和论证，总结了“S”型构造的规律性，从而解释了主矿体变厚和局部因挤压变薄的原因；在矿物学、岩石学方面，对围岩、矿体的矿物成分、矿石物理性质、化学成分，各品种石材的矿物组成、结构构造都作了研究和论述；在矿山的开发、综合利用方面，收集、调查了开采利用现状，并提出了存在的问题和进一步矿山建设、加工利用、综合利用的途径和建议。
5894 | 贵州省开阳县冯三区磴上饰面大理石矿点初步普查报告 | 钱秋松，潘殿军 | 贵州地矿局区调大队 | 19880131 | 矿产勘查 | 普查 |  | 矿区属开阳县冯三区永温乡管辖，面积1.2平方公里，交通较为方便。完成工作量：1：1万地质填图1.2平方公里，草测地质剖面119.70米，自然露头取样编录15.7米，各种样品采集测试63件。矿区内出露主要底层有茅口组第一段和龙潭组。矿区位于三合长向斜西翼南端，岩层倾向东，倾角20-35度，断裂不甚发育。矿层产于茅口组，呈透镜状产出。区内有两个矿体，1矿体走向长650米，以谷撒河为界，分为南北两段：南段长250米，厚2.65-2.9米，平均厚2.77米；北段长400米，厚1.1-3.0米，平均1.83米。2矿体呈近南北向延伸，出露长仅10余米，厚2.77米。求获地质远景储量E级4.7万立方米。