## 白云岩
档号 | 题名 | 编著者 | 形成(汇交)单位 | 形成(汇交)时间 | 资料类型名称 | 工作程度 | 工作起始时间 | 内容提要
708 | 贵州省贵阳市油榨街熔剂石灰岩，白云岩普查报告 |  | 贵阳市工业局地质组 | 19580910 | 矿产勘查 | 普查 | 19580701 | 工业局地质组地质局,工业局之令.为贵阳钢铁厂在贵阳市附近普查溶剂石灰岩,白云岩。普查区位于贵阳市油榨街汤粑关,水口寺,二桥,黔灵山,东山、红边门至茶店一带,交通方便。通过1:5万,1:1万地质测量,取样化验等工作,查明石灰岩矿产于下三叠纪大冶灰岩中.为灰白色,肉红色厚层至块状灰岩,厚8-100米,一般厚30米,为较纯石灰岩,经化验含碳酸钙97%左右,二氧化硅和三氧化二铝2%左右。白云质灰岩产于中三迭纪底部灰岩中,为灰白色厚层至块状灰岩,成层状,厚度大稳定，一般厚度50米,含氧化钙32%左右,氧化镁20%左右.该矿区石灰岩质量很好属于1级,可作溶剂,白云质灰岩同样为良好溶剂原料,报告经贵州省地质局审查批准提交平衡表内Ｃ1级石灰岩储量2394.28万吨,平衡表内Ｃ1级白云质灰岩530.40万吨.
902 | 贵州省贵阳市郊石灰岩，白云岩矿产踏勘简报 | 秦经周 | 省地质局修文队（现105队） | 19581218 | 矿产勘查 | 详查 |  | 省地质局修文队对贵阳市以南太慈桥一带及贵阳市以西三桥一带的石灰岩,白云岩进行调查,测区交通方便,经查,可利用的石灰岩及白云岩有以下几层;1.下二迭纪阳新灰岩上部接近乐平煤系的一部份,厚10-20公尺,灰色致密厚层石灰岩质量好,2,下三迭纪玉龙山灰岩中部,厚约60公尺,平均含氧化钙51%,灰色致密厚层状无燧石和白云岩现象.3,玉龙山灰岩上部,白色粗晶状白云岩.厚约40公尺,4,中三迭纪青岩层下部,灰色致密白云质灰岩,厚20公尺.5,上三迭纪三桥灰岩中部.灰,白色结晶厚层状白云岩及白云质灰岩.厚50公尺。
1035 | 贵阳市龙家寨塑料石灰岩矿区否定评价及建议作白云岩耐火料之地质简报 | 沈志达 | 贵阳地校地区质队 | 19590425 | 矿产勘查 | 其他 |  | 为满足贵阳市化工厂电石车间生产之需要，贵阳地校在贵阳附近龙家寨一段七十平方公里范围内普查石灰岩。矿区位于贵阳市城东南约5公里。交通方便。经查。石灰岩矿体位于茅口灰岩下部之浅灰白色中厚层状石灰岩。平均品位含氧化钙36.39%.氧化镁11.55%.从本区石灰岩层由于受龙家寨大断层形响矿层发生重结晶和白云岩化现象,使矿石氧化镁小于1%要求.但氧化镁含量看,合符白云岩耐火材料之需求,计标C级储量312.54千吨。
1037 | 贵州省贵阳市大转湾肥料白云岩矿区初步勘探储量报告 | 廖崇辉 | 贵阳地校地质队 | 19590415 | 矿产勘查 | 详查 | 19590301 | 为满足贵阳化肥厂所需白云岩.地校质于五九年对大转湾一带白云岩进行初步勘探。矿区位于贵阳市北东7公里,包括燕子岩,白云脚,双水井一带,交通方便,投入主要工作量1:5万地质填图200平方公里,1:2千地形地质测量1.6方公里.槽探400立方米,采样250件.查明了区内地层,构造,矿产情况,白云岩主要产于下石炭纪第二层.矿层可分为四个矿带:2、4矿段带为浅白色结晶颗粒明显,平均厚度18米,平均含氧化镁21%.1,3矿带为红色浅灰白色.中夹少量方解石,平均厚度7.4米,平均含氧化镁20%,计算C1+C2级矿石储量3841万吨,认为该矿床为较稳定沉积矿床,质量较佳品位厚度变化不大,氧化镁含量符合工业技术指标要求,矿层出露良好,可露天开采.
1499 | 贵州省都匀市石灰石，白云岩及型砂地质普查报告 | 宋开举 | 黔南地质大队 | 19590829 | 矿产勘查 | 普查 | 19590605 | 59年黔南地质队接受州委命令,前往都匀钢铁厂一带进行溶剂石灰石,白云石的普查工作,矿区位于都匀市西部，北起杨柳街至王家司长25公里,交通甚便,该矿区主要以石灰岩，白云岩为主，另有煤、型砂、石英砂岩,石灰石矿层产于二迭纪茅口灰岩及上石炭纪马平灰岩之中平均含氧化钙53.75-54.,67%氧化镁0.16-0.35%三氧化二铁0.17-0.19%.其它有害组份末超出标准.白云岩矿层产于中上石炭纪中,平均含氧化钙31.36-34.05%,氧化镁16.92-19.06%,二氧化硅0.35-1.29%,型砂矿位于都匀市以西剑河两岸至陆家寨上游,粒径0.2-0.5厘米.估计含二氧化硅90%以上,以上矿石质量均能满足钢铁厂生产技术指标要求,计标石灰岩矿石C2级储量787万吨,白云岩矿石C2级储量134万吨,型砂1000立方米.
1509 | 贵州省贵阳市甘荫塘兰草坝水泥石灰及白云岩矿区初步勘探储量报告 | 高平，唐宗芳 | 贵阳学校地质队 | 19590426 | 矿产勘查 | 详查 | 19590228 | 地校于59年为贵阳钢铁厂,水泥厂所需原料在甘荫塘兰草坝一带普查石灰岩,白云岩矿,矿区位于贵阳市甘荫塘西北约一公里,交通方便.完成主要工作量;1:5万地质图144平方公里.1:5千地形地质测量1.84平方公里,槽探625立方米,取样202件.查明石灰岩矿层产于下三迭系大冶统下部,,可分为四层矿,矿层厚度平均217.50米,含氧化钙40.07-53.99%,氧化镁0.11-6.90%白云岩亦产于下三迭系大冶统下部,矿层厚度111-125公尺,含氧化镁17.43-24.59%,氧化钙21.03-34.91%.两矿种基本符合工业生产要求.计标石灰岩和白云岩矿石C1+C2级储量分别为12218万吨,3554万吨.本报告经省地质局审查认为地质研究矿床研究程度,储量计标等方面存在问题,提交的C1+C2级储量不予批准,报告所提供各种资料仅供今后工作参考.
1915 | 贵州镇远城关西背后白沙坳白云岩矿床初步普查报告 |  | 贵州地质局镇远县地质队 | 19600301 | 矿产勘查 | 预查 |  | 工作区位于镇远县城3公里处，出露于震旦纪、寒武纪时期地层中；露头所见矿城厚约400多公尺，矿石形状为粒状或糖晶状，而以致密块状为主，断口多为贝壳状；其颜色有白色，肉红色；矿层风化后深者成细砂状脱落，如白砂糖等。根据上述情况，究其成因，为海相沉积之矿床系，有钙及镁之碳酸盐类溶于含碳酸的海水中后，海水内的碳酸钙在含镁溶液的作用下交代而成。
1957 | 贵州织金县城关东山--鱼山间白云岩矿床普查评价报告 | 曾鼎权〔等〕 | 贵州省毕节地质大队 | 19610101 | 矿产勘查 | 普查 |  | 矿区位于织金城东侧，属于城关公社。有简便公路通过矿区。根据织金县委及磷肥厂的要求，在距磷肥厂1.5公里的东山与鱼山选择工作地段进行工作，投入的主要工作量：1/2千草测地形图0.96平方公里，取样33件。工作查明白云岩矿床位于织金向斜的东南翼，无断裂现象，有褶曲。白云岩矿床层位处于下二叠纪阳新灰岩中部，有两个含矿层。采样分析结果：氧化镁含量大于20％，氧化钙含量30％左右，其他杂质的含量相当少，皆不足1％，完全符合钙镁肥对白云岩的要求。提交储量：C1级(可露天开采)白云岩矿石储量437.14万吨，C2级(需地下硐开采的)白云岩矿石储量313.30万吨。共计75044万吨。
2212 | 贵州遵义白云岩土地坝矿区普查评价报告 | 陈善良 | 贵州省地质局遵义综合地质大队 | 19601201 | 矿产勘查 | 预查 |  | 矿区位于遵义市城南，遵义钢铁厂北西方向。根据贵州省地质局的下达任务，在该区进行白云岩的普查工作。共完成工作量：1/1万地形地质测量5平方公里，槽探300立方米，采样104件。工作查明：本矿区属于遵义--红岩向斜南东翼的一部份，位于杨村垭--力何坎背斜的北端。该矿层呈层状产于三叠系师子山灰岩中部，矿层由北东呈半孤形转向北西。含矿系厚度20-22米，一般在6米以上，层位稳定，变化不大，主要矿层厚度5-10米。白云岩：氧化镁边界品位16％，平均品位17％，氧化钙含量大于50％，烧失量大于40％。根据化验结果计算白云岩储量C2级768.46万吨，地质储量343.33万吨。
2216 | 【贵州】遵义松林老木水白云岩勘探报告 | 谢建华 | 贵州省遵义专区地质大队 | 19610701 | 矿产勘查 | 普查 |  | 矿区位于遵义市北约22公里。矿层产于上震旦系灰岩中部，呈层状产出，白云岩厚度在200米以上。矿区内构造简单，无断层切割，地层出露全系上震旦纪新土沟灰岩，地层平缓。层位极稳定。白云岩为灰、灰白、浅灰色，质地致密，显油脂光泽，主要矿物有白云岩、石英、矽质、铁矿、泥质等，分析结果表明，白云岩中各元素除二氧化硅外，含量是稳定的，二氧化硅含量跳动幅度大，但对制造钙镁磷肥无妨害。对地质勘探工作作了介绍，对质量进行了评述。矿区内水文地质条件简单，地下水位很低，有少量喀斯特溶洞，储水量极微，不影响开采。用断面法计算储量B＋C1级为4738千吨。
2375 | 贵州遵义白云岩板桥矿区普查评价报告 | 任建国 | 贵州省地质局遵义综合地质大队 | 19620601 | 矿产勘查 | 普查 |  | 矿区位于板桥镇以东0.5-3公里，面积约5平方公里。矿体产于娄山关石灰岩中，位于娄山关背斜北东翼的北部，呈层状，倾角8-10度，倾斜与围岩一致，厚度15-29米，平均品位21-26.08％。矿区最老地层为下寒武系金顶山组，最新为中三叠系茅草铺灰岩。本区构造形态属过渡型的“箱楔形褶皱”。伴随有断裂产出，以正断层为主，岩浆活动微弱，未见火成岩出露，沉积岩发育。白云岩为层状矿体，含矿系厚度40-56米，矿区南北两端较厚，中间较薄。白云石：半自形--他形晶，中--细粒为主，有原生及次生两种，充填于孔穴内呈细小脉状，含量98-99％。成因类型属海相原生化学白云岩矿床。矿区远景巨大。全矿区储量为C2级2301.38万吨。
2580 | 【贵州】贵阳市郊燕子岩矿区石英砂岩白云岩地质普查评价报告 | 刘泽源 | 贵州省地质局105队 | 19651201 | 矿产勘查 | 普查 |  | 燕子岩矿区位于贵阳市以东5公里，交通便利。矿区长4公里，宽0.6公里，面积2.4平方公里。为提供化肥用的矿石原料开展本工作。投入主要工作量：平坑、浅井56.1米；槽探1294.33立方米；1/1万、1/2千地质测量分别为2.4平方公里、0.28平方公里；1/1千地形地质简测0.3平方公里；各种样品341件。1、石英砂岩呈稳定的层状产于下二叠统铜矿溪组中部，平均厚度4.57米。矿石二氧化硅含量97.33-98.54％。2、白云岩呈厚层块状产于中石炭统顶部，厚26.32－26.48米。氧化镁平均含量19.68％。3、下石炭统石英砂岩平均厚4.52米，二氧化硅平均97.79％。经审查批准下二叠统石英砂岩C1级矿石储量21.31万吨；中石炭统白云岩C1级矿石储量294.97万吨。报告可作贵阳钙镁磷肥厂生产建设的依据。
2596 | 贵州省瓮安磷矿白云岩矿区大塘-南堡一带普查检查报报告 | 王宗海，李官林，闵仕鹏 | 贵州省地质局102队 | 19660401 | 矿产勘查 | 普查 | 19650701 | 为满足省劳改局拟建年产15-20万吨矿山规模的需要,102地质队对瓮安磷矿区白云岩背斜南东翼大塘-南堡一带进行普查检查评价.在利用原有地质资料基础上,本次又完成了1:1万地质,水文地质修测6和28平方公里.槽探2121立方米,化验样472件,矿区唯一不对称短轴背斜，轴向北东20--35度。磷矿分别赋存于震旦纪灯影组底部.中下部及石碑组底部,具有工业价值的下磷矿层,为灰黑色,深灰色.黑色层状,透镜状磷块岩,矿层厚3.8--11.3米，含五氧化二磷25--37.30%，主要有害元素均低。获得磷矿石储量C1+C2级12265.85万吨,其中C1级7091.86万吨,认为本区磷矿符合工业要求,满足了地方工业开采的需要.
2621 | 贵州省天柱县邦洞磷矿肥厂矿产资源普查简报，（磷矿岩.黄铁矿，硅石，白云岩.煤.） | 刘裕周，赵化琛 | 贵州省地质局108队 | 19660701 | 矿产勘查 | 普查 | 19660401 | 据黔东南州委要求,108队对天柱县邦洞磷肥厂建厂所需矿产资源进行普查,先后检查评价了大河边,铁窗坡磷块岩.对江黄铁矿,水口硅石,平能白云岩及渡马,对江煤矿.磷矿产於下寒武统渣拉沟组底部,为深灰,,灰黑薄层磷矿岩,厚0.3-0.8米,含五氧化二磷8.67-20.88%.黄铁矿产于上二选统吴家坪组底部.为结核状,散星状,夹于粘土岩中，厚0.4-0.8米,含硫品位19.33-32.48%,硅石产于第三系中部的石英砂岩含二氧化硅90%以上，白云岩产于寒武统高台组,含氧化镁20-21%.氧化钙26.82-30.08%.还有上二迭统吴家坪底部的煤.经计标获得磷矿石地质储量63.55万吨,黄铁矿地质储量63.61万吨.
2687 | 贵州瓮安新华磷肥厂附近白云岩、硅石踏勘报告 |  | 贵州省地质局102队 | 19660701 | 工程地质勘查 |  | 19650722 | 工作范围在瓮安新华磷肥厂附近。完成施工探槽K1、K2共100立方米。本区中上寒武系地层分布较广，由新华磷肥厂经草塘至松坪沿公路两侧，均有出露，为灰、灰白色中厚层状白云岩，部份地区风化较剧岩层较破碎。易于露天开采，经初步分析结果来看，完成符合钙镁磷肥对白云岩之要求，致于硅石，需今后进一步工作，共获得白云石总储量389120吨。
3229 | 贵州省清镇县条子场金属镁田白云岩、上麦坝硅铝用石英砂岩矿区详细勘探报告 |  | 贵州省地质局一一五队 | 19700601 | 矿产勘查 | 勘探 | 19700101 | 应贵阳铝镁设计院要求，为满足清镇冶炼厂扩建之需，贵州一一五地质队1970年对清镇条子场金属镁田白云岩和上麦坝硅铝用甲石英砂岩矿区进行了勘探。两矿区分别距清镇冶炼厂（住条子场）1公里和4公里，均有公路相通。白云岩矿层属中三迭统关岭组，总厚120～130米，分上、下两层。下矿层厚53～102米，矿石类型为“白矿”，平均含MgO16.69%，CaO31.71%；上矿层厚30～50米，矿石类型为“红矿”，平均含MgO19.40%，CaO32.11%。石英砂岩产于下二迭统铜矿溪组，矿层厚18～20米，SiO2平均含量96.66%。两矿区水文地质条件简好，宜露采。1970年6月提交报告，1975年5月经省地质局审查，批准金秘属镁用白云岩储量B+C级444.4万吨，其中B级43.2万吨；硅铝用石英砂岩储量C级92.9万吨。
3268 | 贵州省凯里玻璃厂配料白云岩、石灰岩矿山地质报告书 |  | 贵州省建筑材料工业部地质总公司303队 | 19711101 | 水文地质勘查 |  |  | 万潮老董街灰岩矿：位于凯里—炉山公路旁，交通方便。完成的工作量有：1:1千地质测量0.11平方公里，剥土500米/4条，刻槽取样187.43米，岩石鉴定9件等。该矿赋存于二叠系下统，矿层厚60米，呈北东、南西向延伸。化学成分：氧化钙53.19%，氧化镁0.975%，三氧化二铁0.063%，氧化硅2.05%，三氧化二铝0.137%，烧失42.54%。获得石灰石储量二级品为C级34万吨，D级9万吨。牛奶场白云岩矿：在位于凯里—麻江公路旁，交通方便。该矿赋存于二叠系上统，矿层厚60米，南西方向，单斜产出，倾角10—20度。化学成分：氧化钙30.92%，氧化镁21.14%，三氧化二铁0.134%，氧化硅0.54%，三氧化二铝0.41%，烧失46.67%。获得白云岩储量二级品为C级63万吨，D级19万吨。
3554 | 贵州水城堰塘白云岩矿床地质勘探报告 | 阎傅忠，王治乾，吴亮之[等] | 贵州冶金局地质2队 | 19730701 | 矿产勘查 | 勘探 |  | 矿区位于水城特区南东21公里，属滥坝白腻公社，交通方便。完成工作量：钻探1393.74米/28孔，槽探879.56立方米/14条，1：2千地形测量3.2平方公里，1：2千地质测量1.4平方公里，采样949件，化验元素4476个。区内出露地层为中三叠统关岭组、法郎组及第四系。矿床内主要褶曲为松树包向斜，走向330度，两翼地层倾角平缓，一般在15-25度，最大达45度。堰塘白云岩可分两个矿层均产于中三叠统关岭组中，第一矿层最大厚度120.25米，平均54米；第二矿层最厚40.50米，最薄12米。第一矿层品位较为稳定，氧化镁含量一般大于21%，最高22.28%，氧化钙一般在30-31%；第二矿层氧化镁一般在16-18%，部分可达20%，氧化钙在30-34%。求获矿区内白云岩矿储量6449.9万吨，其中B级储量848.5万吨，C级储量2577.5万吨，D级储量3023.9万吨。
3555 | 贵州水城堰塘白云岩矿床水文地质工作报告 | 杨德齐 | 贵州冶金局地质2队 | 19730501 | 水文地质勘查 |  |  | 根据满足为矿山提供生活用水200吨/昼夜，工业用水1000吨/昼夜的要求，历时六个月，完成1：2.5万水文地质调查25平方公里，1：5千水文地质调查4平方公里，地下水地表水动态观测10个点，水质化学分析7件，水质细菌分析7件，收集了14年的气象资料等工作。区内中三叠统关岭组第一段和第三段是含水较丰富的地层，对供水具有一定的意义。白云岩矿床南边拱桥边一带，出露泉点较多，质优量大，距矿区仅4.4公里，沿途地形平坦，高差不大，是矿区较为理想的供水水源地。求获主泉和付泉共获地下水开采储量1426吨/昼夜，尚有备用开采储量407吨/昼夜，超过矿区需水1200吨/昼夜的要求，提供的全部水源，适宜工业用水，且经氯化处理后完全符合饮用水质量标准。
4610 | 贵州省凯里县红岩白云岩矿详查地质报告 | 田洪波 | 建材部地质公司地测分队 | 19820701 | 矿产勘查 | 详查 | 19820301 | 红岩白云岩矿位于贵州省省凯里县城东约1公里，是凯里玻璃厂的一个原料矿山。地测分队在本矿区进行了详查地质工作。了解了本区矿体为上寒武统炉山组咸化浅海相白云岩。工程控制矿体长250米，厚38.1-53.1米，呈缓倾单斜层状产出，构造简单。矿石为浅灰、灰白色厚层状白云岩。化验表明，矿石质量优良且稳定。详查工作以1/1千地形地质测量、地表工程揭露和采样分析为主要手段。矿床地表工程控制充分。详查提交并经报告审查批准的玻璃用白云岩储量C级175.14万吨；D级25.90万吨。
5394 | 贵州万山汞矿田变晶白云岩的地质特征及其找矿意义 | 冯启德，周志曲，邓崇著[等] | 贵州省冶金地质一队 | 19771101 | 地质科学研究 |  |  | 工作范围北介大坪矿床，南至何家田，东起向家地，西至白岩断裂，面积为300平方公里。在万山矿区、矿田、甚至更大范围内的寒武系容矿层中，都发现有变晶白云岩，控制着矿田内中寒武统各主要矿床在剖面上的赋存部位。它不仅与汞矿产出有密切的空间关系，与控矿构造机理有成因上的联系，而且它本身的厚、多寡、分支复合，岩石结构和研讨产状等的复杂变化，也具有某种控矿意义。报告从汞及与汞有关元素的分析，寻求汞的活动遗迹和迁移规律及变晶白云岩在平面，剖面产出的地质特征。在工作期间对变晶白云岩的组构特征，上下岩性组合及与矿的关系等进行了较详细的观察，为新区找矿提供了线索。
5648 | 贵州省关岭县关索炼镁白云岩矿详查地质报告 | 梁健雄，罗章绿，林权华等 | 贵州省地矿局一一二探矿工程大队 | 19890901 | 矿产勘查 | 详查 | 19880301 | 贵州省地矿一一二队按照局与关岭县政府签订的技术扶贫项目协议书的要求，对关索炼镁白云岩矿区进行了详查地质工作。矿区位于关岭县城北西2公里，面积0.64平方公里，属关索镇所下，交通方便。投入主要工作量：1:2000地形地质测绘0.64平方公里；1:2000地质剖面测量1849.34米；化学取样186件。白云岩矿矿层产于中三叠统杨柳井组的第二、三、四小段地层中，共有两矿层。全矿区化学组份平均含量：氧化镁21.36%，二氧化硅0.46%，一氧化二钾+一氧化二钠0.476%，三氧化二铁0.17%，三氧化二铝0.28%，氧化钙30.37%，烧失量46.83。矿床开采技术条件简单。提交了经省储委审批的炼镁白云岩矿石储量：C级573万吨，D级996万吨。可作为矿山设计建设可行性研究的地质依据。
5979 | 贵州省荔波县立化炼镁白云岩矿地质勘探报告 | 王阶地，张永良，李生林[等] | 贵州有色地勘局地质研究所 | 19910915 | 矿产勘查 | 勘探 |  | 矿区位于荔波县城东40公里，属荔波县立化镇管辖，面积0.25平方公里，交通方便。完成工作量：1：5千地质填图2.5平方公里；1：1千实测地质剖面3条2.38公里；施工探槽3条1.4公里；土石方工程量2750立方米；采集基本分析样、岩矿鉴定样、体重样共117件，组合样品及内外验样品共66件，分析元素(项目)616个等。境内出露地层有震旦系、寒武系、泥盆系(中、上统)、石炭系、二叠系，缺失奥陶系、志留系和下泥盆统。区内有水尧背斜，矿区处于茂兰向斜北翼。断裂构造发育可分为北北东组、北东组，北西或近东西组。矿层产于下石炭统摆佐组第二段，为一套灰、浅灰质灰白色中-厚层块状-粉亮晶白云岩，属滨海相碳酸盐同生沉积层状白云岩矿床。矿层(体)呈层状产出，矿层倾向280-310度，倾角21-30度，勘探中已控制矿层走向240米，倾向宽390米，厚度152-175米，平均172米。矿石为亮晶白云岩，主要矿物组份白云岩90-93%，矿石有益有害组分符合炼镁白云岩矿物原料要求。采用平行断面法计算储量，共计算了炼镁白云岩矿石能利用储量C级6212.4千吨，D级7709.1千吨，C+D级13921.5千吨；金属镁C级798.0千吨，D级985.6千吨，C+D级1783.6千吨。
5989 | 贵州省金沙县小关口炼镁白云岩矿区普查报告 | 向英福 | 贵州省地质矿产局区域地质调查研究院 | 19931031 | 矿产勘查 | 普查 |  | 小关口炼镁白云岩矿矿区位于金沙县城东南40公里，行政区划属金沙县岚头乡管辖，交通方便。完成工作量：地质填图0.80平方公里，地质剖面测量753米，剥土15立方米，刻槽取样100件，小体重样8件等。工作区内主要地层有寒武系、二叠系、三叠系、侏罗系及第四系，其中以寒武系、二叠系、三叠系分布最广。区内褶皱构造主要有安底背斜和官田坝向斜，背、向斜均比较开阔，轴线走向北东，轴面倾向东西，两翼底层倾角一般在5-30度左右，核部底层倾角背斜一般4-10度，向斜一般20-40度，属华夏系构造形迹。矿层赋存于娄山关群第一段上部及第二段，根据其岩性特征分为1、2两个矿体。1矿体赋存于娄山关群第二段，为灰色中厚层块状粉-细晶白云岩，已控制长745米，厚7.25-13.71米，平均厚10.71米，延深30-40米；2矿体赋存于娄山关群第一段上部，为浅灰-灰白色中-厚层状细-中晶白云岩，已控制长795米，厚20.55-46.17米，平均厚36.88米，延深30-40米，矿层底板为娄山关群第一段灰色白云岩，无顶板。矿石主要有益化学组分氧化镁、氧化钙分别为21.06%29.77%。共求获能利用储量炼镁白云岩矿石D级765.1万吨。
6270 | 贵州凯里市赖坡炼镁白云岩矿区勘查地质报告 | 杨宗文[等] | 贵州地矿局101队 | 19950701 | 矿产勘查 | 普查 | 19950501 | 矿区位于凯里市东郊赖坡，距高山区平距4千米，面积约0.28平方千米。完成工作量：1/2千地形测量0.28平方千米，1/1千剖面测量680，剥土300立方米，各种采样226件等。矿区内为近水平的岩层，褶皱、断裂均不发育，出露的地层为中上寒武统娄山关群，主要为白云岩。矿床赋存于中上寒武统娄山群下部，属海相沉积的层状白云岩矿床，矿体呈下大上小的似椭圆锥状，矿体下部面积400×500米，上部为20×100米，高约150米，氧化镁含量 18.63%，矿体产状与地层产状完全一致，矿石矿物主要是白云石，脉石矿物，有方解石、构造主要为块状构造。本次探明了炼镁白云岩C+D级矿石储量2222.3万吨。
7025 | 贵州省遵义市牛蹄镇周家湾矿区炼镁白云岩预查地质报告 | 王进 | 贵州省地矿局一O二地质大队 | 20040608 | 矿产勘查 | 普查 |  | 矿区位于贵州省遵义市以西约15公里，面积约0.45平方公里，交通十分方便。完成工作量：1:2000地形地质填图约1km2；1:2000地形测量约1km2；1: 2000地质剖面测量约3km；槽探10000m3；采样及样品测试68件等。矿区内出露地层仅有震旦系上统灯影组及第四系。矿区位于松林背斜南东翼。该褶皱为一不对称的宽缓背斜，其轴线呈北东～南西方向延伸。矿区范围内地层呈单斜产出，地层产状为：走向60～70度，倾向150～160度，倾角5～10度，一般8度左右，区内未见断层发育。因此，矿区构造复杂程度属简单。矿层厚度以970m标高起算至1112m标高，即矿层最大垂厚为129.20m，真厚127.61m。，矿石中MgO含量均在19%以上，且含量变化范围较小，其含量变化系数为14%；CaO含量21.72～30.69%，其变化系数16%；SiO2含量0.34～2.48，其含量变化系数2%；R2O3含量大多在1%以下，仅少数含量大于1%。矿石（334）？资源量为6373万吨。
7147 | 贵州省遵义市红花岗区周家湾矿区炼镁白云岩矿勘探地质报告 | 刘华云[等] | 贵州省地矿局102地质大队 | 20041101 | 矿产勘查 | 勘探 | 20040910 | 矿区位于遵义市以西约20公里，勘查范围约0.45平方公里。完成工作量：1/2千地质填图1.52平方公里，1/2千地形测量0.45平方公里，1/1千剖面测量2500米，钻探445.81米，山地工程700立方米，取样及测试135件。矿区位于松林穹隆南东翼。该穹隆在矿区内表现为一不对称的宽缓背斜，出露地层仅有震旦系上统灯影组及第四系。白云岩矿层产于震旦系上统灯影组地层中，就本矿区而言，在钻探揭露深度范围内，白云岩主要赋存于灯影组中下部及上部。矿体呈层状产出，层位稳定，矿体分布与灯影组地层分布、产状基本一致，白云岩矿石为灰、灰白、浅灰色，微晶～细晶结构。性坚硬而脆，具瓷状断口，显油脂光泽。方解石呈不规则细脉状分布。局部见有次生方解石、石英晶粒组成的晶簇，在个别晶洞中，有结晶较为完好的石英晶体，晶体一般长0.5厘米，白云石含量85%以上；石英呈星散状分布，充填于孔隙中，局部晶洞中见针状结晶石英和团块状燧石，含量从微量至17%。经计算矿区白云岩矿石(331)+(332)+(333)+(334)?资源量为4173.23万吨。
7555 | 贵州省安龙县火坪炼镁白云岩矿区勘查地质报告 | 刘运银[等] | 贵州省地矿局117地质大队 | 19951101 | 矿产勘查 | 预查 | 19951001 | 大坪炼镁白云岩矿区位于安龙县城之西略偏南平距4.7公里，面积0.08平方公里。完成工作量：1/2千地形测量0.12平方公里，1/2地质填图0.8平方公里，各种取样95件。矿区处在兴仁向斜由北西向转为南北向后的南延段的西翼，出露下三叠统永宁镇组第段中部。为浅海沉积的碳酸盐层状岩层。区域分布长度20公里以上，厚达350余米。矿区内露布的白云岩仅是其中部的一小段，厚35米，亦是层状。在长、宽约250-320米矿区范围内矿层产状稳定，岩性单一，没有褶皱、断层破坏，没有夹石，白云岩含量90-95%。本次计算的炼镁白云岩矿石储量C+D级99万吨。
7556 | 贵州省册亨县贝阴坡炼镁白云岩矿区勘查地质报告 | 陶长贵[等] | 贵州省地矿局117地质大队 | 19951201 | 矿产勘查 | 预查 | 19950901 | 贝阴坡炼镁白云岩矿区位于册亨且城北西20公里，东西长450米，南北宽500米，面积0.225平方公里。完成工作量：1/200地形、地质测量0.25平方公里，1/1千地形剖面测量1850米，1/1千地层剖面测量340米，1/500取样剖面编录675米，各种采样137件。勘查区所处位置为赖子山背斜西翼南段，出露仅下三叠统沙堡湾组，安顺组第一段。矿体产于下三叠统安顺组第段细分为五个亚段，为一套浅色薄层细晶白云岩和含残余鲕状的细晶白云岩为浅海碳酸盐沉积成岩交代作用形成的层状白云岩，厚度150至180米以上，在贝阴坡道班至利子堡区内延续分布3公里左右，经踏勘取样6件，分析品位氧化镁19.95-21.17%，氧化钙31.12-32.26%。共获得矿石合计储量C+D级81.64万吨。
7557 | 贵州省册亨县卖盐坡炼镁白云岩矿区勘查地质报告 | 胡大林[等] | 贵州省地矿局117地质大队 | 19960601 | 矿产勘查 | 普查 | 19950901 | 卖盐坡炼镁白云岩矿区位于册亨县城北西直距21公里，面积约0.13平方公里。完成工作量：1/2千地形测量0.13平方公里，1/2千地质填图0.06平方公里，1/1实测勘探线剖面538米，各种采样107件。矿区位于雷公滩背斜西翼，矿区出露地层为中三叠统关岭组处级二段下部，有零星第四系分布。矿体产于中三叠统关岭组第二段白云岩，为浅海台地碳酸盐层状岩层，区域分布长度10公里以上，厚约315米，白云石含量90-95%，矿石氧化镁平均品位19.57%。批准截止1995年12月能利用的炼镁白云岩矿石储量C+D级219万吨。
7558 | 贵州省贵阳市三江炼镁白云岩矿区勘查地质报告 | 刘运银[等] | 贵州省地矿局117地质大队 | 19950101 | 矿产勘查 | 预查 | 19950901 | 矿区位于贵阳市城区之东北西直距16公里，6.08平方公里。完成工作量：1/2千地形测量0.12平方公里，地质测量0.1平方公里，槽探120立方米，各种采样95件，槽探剖面编录354米。矿区位于区域性北东向关口向斜北西翼，出露地层仅下三叠统安顺组第一、二段。矿体产于下三叠统安顺组第二段细分为三个亚段，为一套浅色薄层细——微晶白云岩，为浅海碳酸盐沉积成岩交代作用形成的层状白云岩，厚度170米以上，长约2500米，经踏勘地段取样6件，分析品位氧化镁20.33-21.07%、氧化钙30.65-30.72%，共获得可供露采的炼镁白云岩矿石储量C+D级139万吨。
7559 | 贵州省开阳县龙岗镇炼镁白云岩矿区勘查地质报告 | 杨秀德 | 贵州省地矿局117地质大队 | 19960101 | 矿产勘查 | 普查 | 19950801 | 矿区位于贵阳市北东直距51公里，面积约0.1平方公里。完成工作量：1/2千地形图测制0.1平方公里，1/2千地质填图0.1平方公里，实测勘探线剖面641.2米，各种采样113件。矿区位于羊场向斜近轴部，出露地层为下三叠统安顺组第二段，区域内该厚度196米，出露最大厚度仅48.95米。矿体产于安顺组第二段之第一、二亚段，为浅海台地相沉积层状白云岩矿层，矿区内矿层岩性单一，无夹层，露头好，仅上部有很薄的浮土零星覆盖，取样分析均为氧化镁含量大于21%的优质白云岩。提交能利用的炼镁白云岩矿石储量C级100万吨。
10165 | 贵州省安龙县大坪炼镁白云岩矿区勘查地质报告 | 刘运银，杨秀德 | 贵州省地矿局117队 | 19951101 | 矿产勘查 | 普查 |  | 矿区位于安龙县城平距4.7公里，面积0.08平方公里，交通方便。完成工作量：1/2千地形测量0.12平方公里，1/2千地质填图0.08平方公里，1/1千实测勘探线剖面2条，化学取样49件，岩石鉴定样4件等。矿区出露地层为下三叠统永宁镇组第二段中部等。矿区为简单的单斜构造，岩层走向正南北转为北北东，倾向东、南东，倾角一般为6-13度。岩层完整，没有发现断层构造。白云岩：90-大于95%，粒径0.01-0.05、小于0.01毫米较多，0.1-0.25毫米较少。白云岩矿石总储量99万吨。
14676 | 贵州省贵阳市三江炼镁白云岩矿区资源储量核查报告 | 杨鼎忠，唐光怀，余文波[等] | 中国建筑材料工业地质勘查中心贵州总队 | 20110605 | 矿产勘查 | 其他 | 20100220 | 根据《全国矿产资源利用现状调查》项目核查工作任务安排方案和贵州省矿产资源利用现状调查项目管理办公室下达的任务书（黔储量核查发[2009]1317号）要求，中国建筑材料工业地质勘查中心贵州总队承担贵州省贵阳市三江炼镁白云岩矿核查区的资源储量利用现状核查工作。 核查区位于贵阳市城区东北，距市区平距约16公里，行政区划属贵阳市乌当区东风镇管辖。出露地层为下三叠统安顺组第一、二段及第四系。勘查区所处位置为北东向延展的关口向斜西南端北西翼；勘查区之西，主要构造线呈南北向展布。 经本次储量核实计算，累计矿石总资源量为未占用保有（332+333）类资源量1400.6千吨，小型矿床规模。其中（332）类1019.9千吨，（333）380.7千吨。本次资源储量核查收集的资料较全、质量可靠，能满足本次资源储量核查要求。
14677 | 贵州省清镇市康济炼镁白云岩矿区资源储量核查报告 | 杨鼎忠，唐光怀，余文波 | 中国建筑材料工业地质勘查中心贵州总队 | 20110412 | 矿产勘查 | 其他 | 20100220 | 根据《全国矿产资源利用现状调查》项目核查工作任务安排方案和贵州省矿产资源利用现状调查项目管理办公室下达的任务书（黔储量核查发[2009]1316号）要求，中国建筑材料工业地质勘查中心贵州总队承担贵州省清镇市康济炼镁白云岩矿核查区的资源储量利用现状核查工作。 核查区位于贵阳市城区北西，距市区平距约34公里，行政区划属贵阳市清镇市条子场村管辖。出露地层为三叠系下统大冶组、安顺组及第四系。区域属扬子准地台黔北台隆遵义断拱贵阳复杂构造变形区中部之北北东向茅坡寺背斜南西端。 经本次储量核实计算，累计矿石总资源量为未占用保有炼镁白云岩矿石（332）资源量1941.76千吨。本次资源储量核查收集的资料较全、质量可靠，能满足本次资源储量核查要求。
14678 | 贵州省清镇市条子场炼镁白云岩矿区资源储量核查报告 | 杨鼎忠，唐光怀，余文波 | 中国建筑材料工业地质勘查中心贵州总队 | 20111212 | 矿产勘查 | 其他 | 20100220 | 根据《全国矿产资源利用现状调查》项目核查工作任务安排方案和贵州省矿产资源利用现状调查项目管理办公室下达的任务书（黔储量核查发[2009]1329号）要求，中国建筑材料工业地质勘查中心贵州总队承担贵州省清镇市条子场炼镁白云岩矿核查区的资源储量利用现状核查工作。 核查区位于清镇市城区北西288度，平距约6.2公里，行政区划属贵阳市清镇红枫湖镇条子场村管辖。出露地层有二叠系、三叠系下统大冶组、三叠系安顺组及零星的第四系。区域属扬子准地台黔北台隆遵义断拱贵阳复杂构造变形区中部之北北东向茅坡寺背斜南西端。 经本次储量核实计算，累计矿石总资源量为未占用保有（122b+333）类资源量4444千吨，达小型矿床规模。其中（122b）类432千吨，（333）类4012千吨。本次资源储量核查收集的资料较全、质量可靠，能满足本次资源储量核查要求。
14679 | 贵州省金沙县小关口炼镁白云岩矿区资源储量核查报告 | 杨鼎忠，唐光怀，余文波[等] | 中国建筑材料工业地质勘查中心贵州总队 | 20101102 | 矿产勘查 | 其他 | 20100220 | 根据《全国矿产资源利用现状调查》项目核查工作任务安排方案和贵州省矿产资源利用现状调查项目管理办公室下达的任务书（黔储量核查发[2009]1319号）要求，中国建筑材料工业地质勘查中心贵州总队承担贵州省金沙县小关口炼镁白云岩矿核查区的资源储量利用现状核查工作。 核查区位于金沙县城南东102度，直线距离约26公里。出露地层有中上寒武统娄山关群和中二叠统梁山组及栖霞组。矿区大地构造位置属扬子准地台黔北台隆遵义断拱毕节北东向构造变形区之安底背斜。 经本次储量核实计算，累计矿石总资源量为未占用保有（333）矿石资源量6157.80千吨，其中Ⅰ号矿体879.30千吨，Ⅱ号矿体5278.50千吨。本次资源储量核查收集的资料较全、质量可靠，能满足本次资源储量核查要求。
14680 | 贵州省安龙县大坪炼镁白云岩矿区资源储量核查报告 | 杨鼎忠，唐光怀，余文波[等] | 中国建筑材料工业地质勘查中心贵州总队 | 20110402 | 矿产勘查 | 其他 | 20100220 | 根据《全国矿产资源利用现状调查》项目核查工作任务安排方案和贵州省矿产资源利用现状调查项目管理办公室下达的任务书（黔储量核查发[2009]1318号）要求，中国建筑材料工业地质勘查中心贵州总队承担贵州省安龙县大坪炼镁白云岩矿核查区的资源储量利用现状核查工作。 核查区位于安龙至兴义市的主干公路（行程75公里），经过矿区南缘，安龙县地处贵州省西南，行政区划隶属黔西南布依族苗族自治州。出露地层为下三叠统永宁镇组第二段。矿区处在兴仁向斜由北西向转为南北向后的南延段的西翼。 经本次储量核实计算，累计矿石总资源量为查明与保有未占用资源量990千吨，其中（122b）矿石资源量430千吨，（333）矿石资源量560千吨。本次资源储量核查收集的资料较全、质量可靠，基本能满足本次资源储量核查要求。
14681 | 贵州省凯里市赖坡炼镁白云岩矿区资源储量核查报告 | 杨鼎忠，唐光怀，余文波[等] | 中国建筑材料工业地质勘查中心贵州总队 | 20110312 | 矿产勘查 | 其他 | 20100220 | 根据《全国矿产资源利用现状调查》项目核查工作任务安排方案和贵州省矿产资源利用现状调查项目管理办公室下达的任务书（黔储量核查发[2009]1321号）要求，中国建筑材料工业地质勘查中心贵州总队承担贵州省凯里市赖坡炼镁白云岩矿核查区的资源储量利用现状核查工作。 核查区位于凯里市东郊赖坡，距市区平距约4公里。省道308线从矿区南面呈近东西穿过，矿区距湘黔铁路凯里站仅8 公里。出露地层为中上寒武统娄山关群。矿区大地构造位置属扬子准地台贵定南北向构造变形区范畴。位于区域性龙井街断裂北西，北东向脚里向斜南西转折端附近。 经本次储量核实计算，累计矿石总资源量为未占用保有（332+333）资源量22220千吨，达中型矿床规模。其中（332）4300千吨，（333）17920千吨。本次资源储量核查收集的资料较全、质量可靠，能满足本次资源储量核查要求。
14682 | 贵州省开阳县黑坡炼镁白云岩矿区资源储量核查报告 | 杨鼎忠，唐光怀，余文波 | 中国建筑材料工业地质勘查中心贵州总队 | 20120212 | 矿产勘查 | 其他 | 20110604 | 根据《全国矿产资源利用现状调查》项目核查工作任务安排方案和贵州省矿产资源利用现状调查项目管理办公室下达的任务书（黔储量核查发[2009]1330号）要求，中国建筑材料工业地质勘查中心贵州总队承担贵州省贵州省开阳县黑坡炼镁白云岩矿核查区的资源储量利用现状核查工作。 核查区位于开阳县龙岗镇之西直距约2公里，属开阳县龙岗镇管辖。出露地层为下三叠统安顺组第二段。核查区位于大地构造单元分属扬子准地台黔北台隆之贵阳复杂构造变形区。 经本次储量核实计算，累计矿石总资源量为未占用保有（333）资源量1000千吨。本次资源储量核查收集的资料较全、质量可靠，能满足本次资源储量核查要求。
14683 | 贵州省荔波县立化炼镁白云岩矿区资源储量核查报告 | 杨鼎忠，唐光怀，余文波[等] | 中国建筑材料工业地质勘查中心贵州总队 | 20060111 | 矿产勘查 | 其他 |  | 根据《全国矿产资源利用现状调查》项目核查工作任务安排方案和贵州省矿产资源利用现状调查项目管理办公室下达的任务书(黔储量核查发[2009]1322号)要求，中国建筑材料工业地质勘查中心贵州总队承担贵州省荔波县立化炼镁白云岩矿核查区的资源储量利用现状核查工作。 核查区位于荔波县城东，平距40公里，属黔南州荔波立化镇所辖。出露地层为上古生界石炭系旧司组、上司组、摆佐组，中石炭统黄龙(群)组及第四系。矿区位于黔南台陷与华南褶皱系衔接南缘，属华南褶皱系范畴。。 经本次储量核实计算，累计矿石总资源量为未占用保有资源储量估算共得(122b+333)矿石量13921.5千吨，其中(122b)矿石量62124千吨,(333)矿石量7709.1千吨。本次资源储量核查收集的资料较全、质量可靠，能满足本次资源储量核查要求。
14684 | 贵州省关岭关索炼镁白云岩矿区资源储量核查报告 | 杨鼎忠，唐光怀，余文波[等] | 中国建筑材料工业地质勘查中心贵州总队 | 20111005 | 矿产勘查 | 其他 | 20100220 | 根据《全国矿产资源利用现状调查》项目核查工作任务安排方案和贵州省矿产资源利用现状调查项目管理办公室下达的任务书（黔储量核查发[2009]1320号）要求，中国建筑材料工业地质勘查中心贵州总队承担贵州省关岭关索炼镁白云岩矿核查区的资源储量利用现状核查工作。 核查区位于关岭县城西约2公里，属关岭县关索镇所辖。矿区出露地层为中三叠统杨柳井组下端，第四系松散沉积物。工作区位于永宁背斜北东翼或断桥向斜的南西翼上，处于背向斜共翼的比较开阔的地带。 经本次储量核实计算，累计矿石总资源量为查明与未占用保有均为（122b+333）矿石资源量15690千吨，其中（122b）矿石资源量5730千吨，（333）矿石资源量9960千吨。本次资源储量核查收集的资料较全、质量可靠，能满足本次资源储量核查要求。
14685 | 贵州省遵义市红花岗区周家湾炼镁白云岩矿区资源储量核查报告 | 杨鼎忠，何树伦，唐光怀[等] | 中国建筑材料工业地质勘查中心贵州总队 | 20120212 | 矿产勘查 | 其他 | 20110404 | 根据《全国矿产资源利用现状调查》项目核查工作任务安排方案和贵州省矿产资源利用现状调查项目管理办公室下达的任务书（黔储量核查发[2009]1331号）要求，中国建筑材料工业地质勘查中心贵州总队承担贵州省遵义市红花岗区周家湾炼镁白云岩矿核查区的资源储量利用现状核查工作。 核查区位于遵义市红花岗区北西301度，直线距离约17公里，行政区划隶属于遵义市红花岗区金鼎山镇所辖。出露地层为震旦系上统灯影组及第四系。矿区所在区域大地构造处于扬子准地台黔北台隆遵义断拱毕节北北东向构造变形区。 经本次储量核实计算，累计矿石总资源量为查明与保有矿石（331+332+333）资源量为41672.4千吨。其中（331）资源量为8411.3千吨，（332）矿石资源量为18115千吨，（333）资源量为15146.1千吨。本次资源储量核查收集的资料较全、质量可靠，能满足本次资源储量核查要求。
14686 | 贵州省册亨县贝阴坡炼镁白云岩矿区资源储量核查报告 | 杨鼎忠，唐光怀，余文波[等] | 中国建筑材料工业地质勘查中心贵州总队 | 20120212 | 矿产勘查 | 其他 | 20110326 | 根据《全国矿产资源利用现状调查》项目核查工作任务安排方案和贵州省矿产资源利用现状调查项目管理办公室下达的任务书（黔储量核查发[2009]1332号）要求，中国建筑材料工业地质勘查中心贵州总队承担贵州省册亨县贝阴坡炼镁白云岩矿核查区的资源储量利用现状核查工作。 核查区位于册亨县城北西307°直线约9.5公里，属册亨县冗渡镇所辖。出露地层为下三叠系统沙堡湾组，安顺组第一段。区域属扬子准地台上的黔南台陷区与黔北台隆的接触带上，勘查区所处位置为赖子山背斜西翼南段。 经本次储量核实计算，累计矿石总资源量为未占用保有（122b+333）资源量884.5千吨。其中（122b）763.1千吨，（333）121.4千吨。
14687 | 贵州省册亨县卖盐坡炼镁白云岩矿区资源储量核查报告 | 杨鼎忠，唐光怀，余文波[等] | 中国建筑材料工业地质勘查中心贵州总队 | 20120212 | 矿产勘查 | 其他 | 20110321 | 根据《全国矿产资源利用现状调查》项目核查工作任务安排方案和贵州省矿产资源利用现状调查项目管理办公室下达的任务书（黔储量核查发[2009]1333号）要求，中国建筑材料工业地质勘查中心贵州总队承担贵州省册亨县卖盐坡炼镁白云岩矿核查区的资源储量利用现状核查工作。 核查区位于册亨县城北西298°直距22公里，属册亨县威旁乡管辖。出露地层为三叠系中统关岭组第二段下部，有零星第四系分布。区域构造单元为扬子准地台黔南台陷普安旋扭构造变形区，主要褶曲构造为雷公滩背斜，其在矿区东部呈现南北向，在矿区南部逐渐转为东西向。 经本次储量核实计算，累计矿石总资源量为未占用保有（122b+333）资源量2148.1千吨。其中（122b）956.3千吨，（333）1191.8千吨。
14689 | 贵州省炼镁白云岩矿资源利用现状调查成果汇总报告 | 杨鼎忠，徐健，邓克勇 | 中国建筑材料工业地质勘查中心贵州总队 | 20120716 | 矿产勘查 | 其他 | 20070820 | 根据国土资源部国土资发[2007]192、193号文《关于开展全国矿产资源储量利用调查工作的通知》的精神和要求，全面开展矿产资源领域的国情调查。项目由国土资源部牵头，中国地质科学院矿产资源研究所具体承担，在全面完成现状调查的基础上，根据国土资源部单矿种省级汇总技术要求，进行贵州省炼镁白云岩矿资源利用现状调查汇总工作。该矿种为省自定的核查矿种，不属于全国规定矿种。 按照核查矿区划分原则，共划分核查矿区14个。其中，中型矿区4个，小型矿区10个。已查明资源主要产于三叠系下统安顺组，主要分布于册亨县、开阳县、贵阳市、清镇市、贞丰县地区。其次产于寒武系娄山关群分布于金沙县、凯里市地区。其余零星产于三叠统永宁镇组、三叠系永宁镇组、中三叠统杨柳井组、三叠系中统关岭组、下石炭系摆佐组、震旦系上统灯影组等地层中，呈层状，矿床类型为沉积型矿床。 经本次储量核查统计，贵州省炼镁白云岩矿累计查明资源储量117341.66千吨。 其中，保有资源储量117293.26千吨；未占用保有资源储量77081.26千吨；已占用保有资源储量40212千吨；累计消耗资源储量48.4千吨；基础储量15083.8千吨。
18687 | 安龙县笃山镇坡井湾白云岩矿详查报告 | 侬康，韦锋 | 贵州地矿基础工程有限公司兴义分公司 | 20200301 | 矿产勘查 | 详查 | 20200301 | “安龙县笃山镇坡井湾白云岩矿”是黔西南州自然资源局拟设采矿权，开采 矿种为白云岩矿，主要用途为饰面石材。工作区由 57 个坐标拐点圈定，工作区 面积0.4502平方千米，拟设开采标高+1115m至+1317m。 为查明工作区矿石资源基本情况，2020 年 3 月，黔西南州工业投资 (集团) 有限公司特委托贵州地矿基础工程有限公司兴义分公司对安龙县笃山镇坡井湾白云岩矿开展详查工作。本次工作完成的主要工作量有：1比2000 地形图测量 1.2平方千米；1比2000 地质测量 0.9平方千米；1比2000 水工环地质调查 0.9平方千米；剥土 42 个； 采场编录 4 个；钻探 62.73m/2 孔、采样测试等工作。 矿体产于三叠系中统垄头组 (T2l) 地层中，为灰、灰白色中—厚层条带状 白云岩，灰色与灰白色条带相间，习称“木纹石”。工作区共发现 2 层工业矿体， 呈层状产出，沿走向及倾向均较稳定。矿体岩溶裂隙较发育，根据相邻矿山荒料 的相关数据，结合本矿山情况荒料率为 35%。矿体顶底板岩石均为白云质灰岩。 矿石矿物主要为白云石、方解石，次要矿物为石英、粘土类矿物。根据贵州省有 色地质中心实验室试验报告，石材矿体积密度、吸水率、压缩强度、弯曲强度、 耐磨性等指标均达到饰面石材要求。 截止 2021 年 10 月 31 日,安龙县笃山镇坡井湾白云岩矿工作区范围内(建议 开采标高+1115m至+1317m) 探求总资源量为61.6587万立方米，荒料量27.8899万 立方米 。其中，控制资源量为 41.8108 万 立方米 ，荒料量 18.8863 万 立方米 ， 占总矿石量的 67.81%；推断资源量为 19.8479 万 立方米，荒料量 9.0036 万 立方米，占总矿石量的 32.19%。