## 硅石
档号 | 题名 | 编著者 | 形成(汇交)单位 | 形成(汇交)时间 | 资料类型名称 | 地质工作程度名称 | 工作起始时间 | 内容提要
913 | （贵州省）都匀三道河化肥白云石及桐州化肥硅石普查报告 | 凤翼 | 贵州省地质局104队 | 19651201 | 矿产勘查 | 普查 | 19650601 | 贵州省都匀市三道河化肥白云石和桐州化肥硅石产地，位于都匀市城南西3公里，距黔桂铁路都匀货站5公里，通公路。贵州省地质局104队普查组根据贵州省地质局关于在都匀市附近寻找白云石和硅石的指示，于1965年6月对该区进行了初步普查。测绘1∶2千地形地质图2.3平方公里，挖槽1391立方米，采实验样471件。年底，编制提交了本报告。其叙述三道河的白云石分上下两层产于中石炭统。上矿层平均厚105米，平均含MgO20.79%，求获C1级矿石储量708万吨。不叙述桐州硅石产于中泥盆统中部，平均厚234米，平均含SiO297.28%，求获C1级矿石储量10414万吨。本报告尚未履行审批手续。
2621 | 贵州省天柱县邦洞磷矿肥厂矿产资源普查简报，（磷矿岩.黄铁矿，硅石，白云岩.煤.） | 刘裕周，赵化琛 | 贵州省地质局108队 | 19660701 | 矿产勘查 | 普查 | 19660401 | 据黔东南州委要求,108队对天柱县邦洞磷肥厂建厂所需矿产资源进行普查,先后检查评价了大河边,铁窗坡磷块岩.对江黄铁矿,水口硅石,平能白云岩及渡马,对江煤矿.磷矿产於下寒武统渣拉沟组底部,为深灰,,灰黑薄层磷矿岩,厚0.3-0.8米,含五氧化二磷8.67-20.88%.黄铁矿产于上二选统吴家坪组底部.为结核状,散星状,夹于粘土岩中，厚0.4-0.8米,含硫品位19.33-32.48%,硅石产于第三系中部的石英砂岩含二氧化硅90%以上，白云岩产于寒武统高台组,含氧化镁20-21%.氧化钙26.82-30.08%.还有上二迭统吴家坪底部的煤.经计标获得磷矿石地质储量63.55万吨,黄铁矿地质储量63.61万吨.
2687 | 贵州瓮安新华磷肥厂附近白云岩、硅石踏勘报告 |  | 贵州省地质局102队 | 19660701 | 工程地质勘查 |  | 19650722 | 工作范围在瓮安新华磷肥厂附近。完成施工探槽K1、K2共100立方米。本区中上寒武系地层分布较广，由新华磷肥厂经草塘至松坪沿公路两侧，均有出露，为灰、灰白色中厚层状白云岩，部份地区风化较剧岩层较破碎。易于露天开采，经初步分析结果来看，完成符合钙镁磷肥对白云岩之要求，致于硅石，需今后进一步工作，共获得白云石总储量389120吨。
2798 | 贵州省平坝县江津山、砂锅寨矿区白云石、硅石地质普查评价报告 |  | 贵州地质局105队 | 19670801 | 矿产勘查 | 普查 |  | 为满足贵州省平坝县化肥厂生产钙镁磷肥对白云石、硅石的需要，105队在化肥厂东南3公里的猫猫洞南端江津山白云岩矿点，在其东南14公里活龙公社砂锅寨硅石矿点作了评价。白云岩赋存于中三叠统下部浅灰色厚层状微--细晶白云岩层中；硅石矿层产于下二叠统底部浅灰--灰白色中、厚层状细粒石英砂岩层中。根据化肥厂提出的工业指标，与化肥厂人员共同对上述两矿区进行山地工作。提交并得到批准的C1级白云石储量240万吨，硅石162万吨。由于没有进一步了解矿石在生产过程中的一些技术条件，建议生产单位露采1-2件大样进行试验，根据试验结果再进行矿山建设。
3176 | 贵州金沙硅石矿区地质勘探储量报告 | 张洪实，周崇英，戴海清 | 贵州有色局地勘公司第三地质队 | 19660823 | 矿产勘查 | 勘探 | 19660301 | 贵州有色局地勘公司第三地质队遵照公司（66）贵色地（地）字第006号文意见，对金沙硅石矿区在前一年普查的基础上进行勘探。矿区位县城北2～5公里，通公路。勘探工作历时4个月，完成主要工作量：1：2000地形及地质测量2.09平方公里，钻控休37.46米，槽455米，取样290件。矿层产于茅口炭岩下部，呈层状残或似层状产出，平均厚40米，矿石含SiO295.24%～99.77%，Fe2O3含量一般0.15～0.40.矿层绝大部分高于当地最低侵蚀其准面，剥离比小，宜露天开采。矿区地勘总投资21.48万元，每吨矿石成本0.02元。1966年8月提交报告，1978年2月贵州冶金地勘公司审查，批准工业十远景储量978.6万吨，其中工业储量715万吨。
4352 | 贵州省正安县海龙电石灰岩、硅石、煤矿踏勘简报 | 蔡泽沛 | 贵州省地质局102地质大队 | 19791101 | 矿产勘查 | 预查 |  | 矿区位于正安县城北约17公里，交通方便。完成工作量：1/1万地质填图，面积约4.8平方公里；取样化验16件。区域地层有奥陶系、志留系、二迭系、三迭系和侏罗系。茅口组根据岩性大致分上、下两段。下段为灰、深灰色中厚至厚层块状石灰岩、泥质灰岩，厚137至226米；上段为浅灰至深灰色厚层块状石灰岩，上部为生物碎屑灰岩，厚36至146米。电石灰岩矿：取样控制矿层矿层厚度20-26米，品位CaO 54.16-54.90%，平均CaO 54.60%。硅石矿：矿石主要呈薄层、条带状沿层产出，沿走向长20-250米，沿倾向斜深可见20-150米，厚度0-0.90米，个别厚达275%，一般94-96%，平均94.62%。煤矿：海龙公社境内一煤层厚0.40-0.96米，一般0.70-0.80米，煤质为瘦焦煤，工业牌号兀K，固定炭经可燃基换算为65.86%，67.58%，发热量大湾6711卡/克。取样化验固定炭为75.54%、水分Wf 0.46%、灰份Ag 23.57%、挥发份Vg 0.89%，二煤层厚0-0.55米。一般0.40-0.50米，因煤层不稳定，质量欠佳，厚度小于可采厚度0.50米。估算储量40万吨。
4645 | 贵州都匀桐州硅石普查报告补充说明简报 |  | 贵州省地质局一0四队 | 19830127 | 矿产勘查 | 预查 |  | 矿区位于都匀火车站西南方向三公里左右，交通方便。出露地层主要为泥盆系，次为中志留统上翁向群及下石炭统岩关组。矿区地质构造较简单，为一单斜构造。地层走向北东10-25度。倾向南东。倾角38-45度，平均倾角41度。除在矿区西段，见一条北西向的断层，水平断距在40-50米外，局部有断层，断距一般不大于10米。据地表间距250米左右的四条采样线的样品分析结果圈定，矿体平均厚116.2米，控制长度800米，向走向两端还可继续延长。硅石矿石SiO2含量，最低为96.07%，最高为99.27%，平均97.68%，有害杂质的含量均很低，一般均小于工业要求的含量。最高含量：Ai2O3 1.50，CAO 0.05，P2O5 0.048，S 0.374，MgO 0.01；最低含量：Ai2O3 0.05，CAO 0.00，P2O5 0.005，S 0.002，MgO 0.22；平均含量：Ai2O3 0.496，CAO 0.012，P2O5 0.012，S 0.020，MgO 0.025。C级硅石储量7667万吨。其中硅铁I级品矿石6519万吨，硅铁II级品1148万吨。
4711 | 贵州都匀市桐州硅石普查地质报告 | 毛自楷 | 贵州省地质局一0四队 | 19830401 | 矿产勘查 | 普查 | 19650601 | 贵州省都匀市桐州玻璃用砂岩产地，面积1.5平方公里，位于都匀市西南3公里，距黔桂铁路都匀货站5公里，通公路。贵州省地质局指派贵州省地质局一0四队，在1965年6月至1973年1月对该区硅石作为国防用玻璃钢原料进行了普查评价。主要是在该队原来评价化肥用硅石的工作基础上，加密探槽和采样，计土石方200立方米，采样182件。由于多方面原因，一直到1983年4月才编制提交了本报告。其叙述该矿产于中泥盆统上邦寨组，概属化学和生物沉积大型矿床。其为一个露出地面的层状矿体，长千米，厚106—132.4米。矿石属工和Ⅱ级品，平均含SiO298.20%；按硅铁用硅石的一般工业要求计算得矿石储量C级4032万吨，D级4768万吨。此储量和报告已经该队审定。
5139 | 贵州省道真县牛星山硅石矿床报告地质普查报告 | 郝江文，杜芳应，张沛广 | 贵州省地矿局一零六地质大队 | 19870601 | 矿产勘查 | 普查 | 19860601 | 贵州省地矿局一零六队受道真县人民政府的委托，对位于县城北1公里处的牛星山硅石矿进行普查评价工作，为解决生产瓶罐玻璃提供硅质原料地质资料。投入主要工作量：1:2000地形地质测量1平方公里；探槽722立方米；浅井32.4米；刻槽取样123件。石英砂岩矿呈层状产于三叠系上统须家河组顶部，平均厚3.9米。矿石平均化学成分：二氧化硅93.58%，三氧化二铝2.82%，三氧化二铁1.17%。“报告”经大队审查后认为“该矿床为一低品位岩类矿床，原矿矿石不能直接入窑利用，必须要经选矿并视其选矿效果和费用情况，来测定矿床的工业利用可能性。”审定石英砂岩矿石D级储量293万吨。
5607 | 贵州平坝县高峰区砂锅寨栗米寨硅石矿区详细普查地质报告 | 蒋少军，焦熙康 | 贵州地矿局清镇水文工程分公司 | 19880701 | 矿产勘查 | 普查 |  | 矿区位于平坝县高峰区境内，面积0.96平方公里。交通方便。完成的工作量有：1:2000地形测量0.96km2，槽探305.5立方米/15个，浅井54.45米/12个，岩矿鉴定6件等。出露的地层有上石炭系马平组、下二叠统梁山组、栖霞组和第四系。矿区位于高峰背斜，呈单斜产出，倾向北东，倾角平缓，一般2—6°。由北而南，岩层略呈波状起伏。矿体规模为中型，边界较整齐，内部结构简单，构造破坏轻微，厚度品位属稳定的硅石矿床。矿体分a、b两层。a层赋存于梁山组，层状产出，一般无夹石。面积约0.5平方公里，厚1.44—5.22米，矿石储量355.24万吨。化学组分含量氧化硅98.36%，三氧化二铝0.53%，三氧化二铁0.55%等。b层矿赋存于梁山组，层状产出，一般无夹石。面积约0.15平方公里，厚2.15—6.15米，矿石储量59.69万吨。化学组分含量氧化硅98.45%，三氧化二铝0.48%，三氧化二铁0.48%等。求获硅石矿储量C+D级414.93万吨，其中C级190.7万吨，D级224.23万吨。
5611 | 贵州省贵阳市花溪 区黔陶硅石矿区半坡矿段详细勘探地质 | 江如洲，廖荣生，代玉林等 | 贵州有色地勘五总队 | 19841001 | 矿产勘查 | 勘探 | 19830601 | 贵州省贵阳市半坡是贵州目前发现开发最早、矿床规模最大的已被探明的冶金用玻璃用砂岩产地，面积4.1平方公里。位于贵阳市城南40公里，距湘黔铁路贵阳南站39公里，通公路。贵州有色地勘公司五总队根据贵州省冶金厅指示，于1983年6月在前人勘查的基础上，对该区转入详细勘探，耗资67万元。测绘1∶2千地形地质图4.1平方公里；施钻43个1516米；挖槽52个2189立方米；采实验样1183件。1984年10月编制提交了本报告。其叙述该矿是中泥盆纪滨海相沉积层状大型矿床。矿层长宽千余米。矿石为工和Ⅱ极品，是高级硅铁合金、硅铁硅锰合金及单晶硅的优质矿物原料，已探明能利用的矿石储量B级3912.8万吨，C级639.7万吨，D级324.6万吨。此储量和报告已经省储委审批，并结论其可“作为矿山开采设计的依据”。
5898 | 贵州省开阳县黄草坡硅石矿点普查报告 | 吴铁铮，黄道香 | 贵州地矿局区调大队 | 19890831 | 矿产勘查 | 普查 |  | 矿点位于开阳县，东距县城平距约8公里，交通较方便。完成工作量：1：5千地形地质图简测1.08平方公里，槽探200立方米，各种样品采集57件。区内出露地层有寒武系至奥陶系娄山关群，石炭系下统祥摆组，二叠系下统梁山组和栖霞组。矿点位于洋水背斜最高隆起地段之不对称短轴背斜的南西倾没端得南东翼，为平缓的单斜构造，岩层倾向130-140度，倾角6-17度，一般6-8度，断裂不发育。硅石矿体产于梁山组中部，矿体产状与围岩层产状一致，矿体结构简单，分布稳定，变化不大。见矿11个，控制矿体之工程间距40-75米，施工结果已知矿体长度330米，宽20-90米，厚1.70-2.51米，平均2.04米。矿石品位二氧化硅含量96-98.24%，一般大于96.50%。求获矿区内矿石储量233223吨，其中C级74358吨，D级158865吨。
5899 | 贵州省开阳县后冲硅石矿点普查报告 | 钱秋松，向光明 | 贵州地矿局区调大队 | 19890801 | 矿产勘查 | 普查 |  | 矿点属开阳县城关镇，交通较方便。完成工作量：1：5千地形地质图草测0.72平方公里，槽探339立方米，各种样品采集47件。区内出露地层有寒武系至奥陶系娄山关组、下石炭统祥摆组、下二叠统梁山组及栖霞组。矿区岩层倾向南东，北部倾角一般20度；南部倾角变化较大为14-43度。矿体产于下二叠统梁山组石英砂岩段。矿体呈透镜状产出，长232-345米，出露宽10-100米，厚0.86-5.4米，一般厚2-4米。矿体产状与围岩产状一致，倾向南东，倾角14-43度。矿石品位含二氧化硅95.20-98.44%，一般大于96%。求获矿区内矿石储量D级12.6075万吨，E级3.5024万吨。
6335 | 贵州省从江县鸡脸等地硅石矿普查地质报告 | 周太明 | 贵州地勘局101队 | 19991031 | 矿产勘查 | 普查 | 19990501 | 普查区位于从江县西南部，共有3个矿床(点)：鸡脸硅矿点、宰甲坡硅矿点和乌河硅矿床，交通较为方便。完成工作量：调查面积100平方公里，踏勘矿点7个，1：5地质简测11.56平方公里，浅井56.2米，剥土310立方米及采样52等。区内出露地层有甲路组、乌叶组。矿床构造相对简单，岩层呈单斜产出，地层有轻微褶皱变形，尚发育一系列张性节理，被石英充填，形成脉状矿体。矿体主要赋存于鸡脸断层旁侧的次级构造及残坡积层中，鸡脸矿点计有29个矿体，其中有9个脉状矿体，20个残坡积矿体；宰甲矿点共有矿体5个，其中有2个脉状矿体，最长的17米，最短的13米，有3个残坡积矿体；乌河矿床，区内硅石矿规模较大，已构成工业矿体，其走向与断层一致，倾向320度，倾角60度，脉长约1100米，厚10-15米，平均厚11.9米，矿石品位二氧化硅含量93.57-98.10%，平均为97.00%。求获矿区内工业储量D级362.26万吨。
6351 | 贵州省开阳县坪山硅石矿区勘查地质报告 | 吴冠群，覃礼敬，周力 | 贵州地勘局103队 | 20010810 | 矿产勘查 | 普查 |  | 矿区位于开阳县西南，直距14公里处，属开阳县禾丰布依族苗族乡管辖，面积2平方公里，交通较为便利。完成工作量：1：1万地质测量2平方公里，1：2千地质剖面测量900米/3条，采样28件，矿体厚度测点20个等。区内出露地层有寒武系中上统娄山关群，二叠系下统梁山组、栖霞组。矿区是大坝口向斜东南翼的一部分，呈单斜构造，走向北东，岩层倾角10-33度。圈定了残坡积矿体和原生矿两类硅石矿体，残坡积矿体厚2-3米，其中1号矿体长800米，宽750米；2号矿体长500米，宽110米；3号矿体长670米，宽70-110米；原生矿赋存于大坝口向斜南东翼二叠系下统梁山组中，厚度2.20-4.20米，走向长1800米。采用地质块段法求获矿区内残坡积矿石储量(122)58.83万吨、原生矿石基础储量(2M23)60.90万吨。
6354 | 贵州省安顺市鸡场老平坡硅石矿普查地质报告 | 戴朝辉 | 贵州有色地质五总队 | 20011201 | 矿产勘查 | 普查 | 20011101 | 安顺市鸡场乡老平坡硅石矿位于安顺市南东约25公里，面积4平方公里。完成工作量：1/5千地质填图6.25平方千米，1/5千水文地质调查6.25千米，实测地质剖面3536米，施工探槽378.12立方米、各种取样90件。矿区出露的地层有二叠系下统茅口组、栖霞组、梁山组，石炭系马平组、黄龙组。矿区断裂主要为F1逆断层，位于老平坡北斜核部，与背斜轴太致平行，长绝望1公里；矿体产于二叠系下统梁山组地层中，矿床属沉积型，矿体厚度、品位稳定，矿体被断层切错为两个块段，控制长度分别为400、600米，厚2.35—3.1米，平均厚2.54米；SiO2含量97.21—99.02，矿体形态为层状并顺层产出；提交硅石矿储量C+D级71.8万吨。
7533 | 贵州省施秉县翁塘矿区硅石矿普查地质百个 | 张玉传 | 贵州省地矿局101地质大队 | 19880725 | 矿产勘查 | 普查 |  | 矿区位于施秉县城南东10公里，行政区划属施秉县城关区地坝乡所辖，交通方便。完成工作量：1：1万地质填图13.85平方公里，浅井施工60.6米/23个，采集化学样29件，露头剥土2米/2条。区内出露地层有中上寒武系、下奥陶系和中上志留系。矿区构造主要为断裂构造，于矿区北西偶夹有北东东向和近南北向两条断层。区内硅石矿产于中上寒武系，区内共3个主要块段，1.蚂蝗塘块段，矿体长270米，宽220米，矿体厚0.4-4.9米，平均1.8米，品位二氧化硅含量98.16-99.38%，块段平均品位为98.66%。2.椅子形块段，矿体长220米，宽60米，矿体厚1.2-2.5米，平均1.6米，品位二氧化硅含量99.16-99.42%，块段平均品位99.20%。3.哑子坟块段，矿体长180米，宽60-90米，矿体厚0.4-1.7米，平均厚0.88米，品位二氧化硅含量98.78-99.22%，块段平均品位99.08%。求获矿区内硅石矿储量为D级储量24.07万吨，E级(远景)储量38.25万吨。
11450 | 贵州省息烽县南桥硅石厂矿山储量核实报告 | 刘鹏腾，程国繁 | 贵州省黄金公司 | 20040809 | 矿产勘查 | 开发勘探 | 20040615 | 息烽县南桥硅矿山位于息烽县城北东，平距约9公里，属息烽县小寨坝镇南桥村所辖。矿区交通条件较好，乡村公路直通矿山。矿区原面积0.00064平方公里，扩界后面积0.47平方公里。 本次矿山储量核实工作主要开展了1/5千地质测量、水文地质调查3.4平方公里，1/5千地质剖面测量177米，编制1/100断面素描图2个，样品分析2件。基本查明了矿区地层分布、岩性、构造分布特征，查明了矿体厚度及矿石质量等。通过现场调查，截止2004年8月31日止，求得矿山法定矿界内保有推断的内蕴经济资源量为（333）53.39万吨，预测远景资源量（334）25.28万吨。
18178 | 遵义县西坪镇烧炭沟硅石矿采矿场（冶金用石英岩）资源储量核实报告（延续） | 张治强，郑焕福 | 遵义市播州区德凯兴发硅矿厂 | 20210129 | 其他 | 其他 | 20201202 | 经本次核实，截至2020年12月底，遵义县西坪镇烧炭沟硅石矿采矿场矿界范围内（+975m～+800m）共获冶金用石英岩资源储量233.07万吨，其中采空消耗量为25.91万吨，基本农田保护区资源量39.76万吨，可开采保有资源量（控制+推断）167.40万吨（控制资源量40.63万吨，推断资源量126.77万吨）。另外，上覆剥离硅质岩中，经过筛选，可获得1221.73万吨伴生的水泥用硅质岩。 矿山市场前景十分广阔，矿山生产利润可观，同时对解决当地富余劳动力，增加就业机会，促进地方经济的发展有很大的积极推进作用。