## 石英
档号 | 题名 | 编著者 | 形成(汇交)单位 | 形成(汇交)时间 | 资料类型名称 | 地质工作程度名称 | 工作起始时间 | 内容提要
2286 | 贵州梵净山钠长石化花岗岩及钨锡石英脉中钽铌铁矿的发现及对梵净山区域地质几个问题的新的认识 | 程敦模 | 贵州省地质局物探队 | 19620401 | 地质科学研究 |  |  | 钽、铌铁矿是目前我国迫切需要的稀有金属矿物原料。1961年在梵净山淘金河纳长石化花岗岩及标水岩钨锡石英脉中第一次在本省发现了钽铁矿。联系本区伟晶岩、钠长石化花岗岩，钨锡石英脉都发现钽铁矿的事实，尤其在纳长石化花岗岩中，在适当地质条件下，有可能形成具有重要工业意义的气成热液型钽、铌铁矿床及河成砂矿床。报告对本区火成岩活动期、成矿期、构造等问题作了初步研究。文中对矿床的交通位置、地质史以及矿区地质概况作了叙述，介绍了围岩蚀变与构造的密切关系。给出了矿物组合及含量的镜下鉴定结果。对花岗岩的性质和辉长岩与闪长岩类的形成环境及岩石命名等问题进行了研究；对岩浆岩侵入活动的时间和成矿期进行了讨论，并提出新的认识。
2511 | "贵州省罗甸水晶矿拱里矿区地质和含晶石英脉特征的一些初步认识" | 文继泉[等] | 贵州省地质局102队 | 19630301 | 矿产勘查 | 预查 |  | 矿区位于床井穹窿的东北角，长15千米，宽8千米，大地构造位置属黔桂地台中部之黔南凹陷区。床井穹窿核部由下泥盆统组成，中上泥盆统和石炭、二叠、三叠系之地层，依次围绕核心呈环带状分布。主要含矿层为泥盆系，总厚度约100米，石英砂岩呈灰白色，主要由石英及微量的电气石、锆石、金红石、褐铁矿等组成，胶结物为矽质，二氧化硅含量95-98%呈半滚园状或再生长状外形。此次科研工作小结，是在各专业研究成果的基础上，结合本队地质科研组所进行的工作，加以综合整理而成。本区石英脉的形成，严格受到岩性和构造的双重控制，鉴于石英脉均产于穹窿四角扭折处，且特别富集在扭折剧烈次级褶皱断裂发育的地方。当具体到矿区时，石英脉的富集又以裂隙发育程度不同为转移，由此可知，构造条件对石英脉的富集起到了主导作用。
2912 | 对贵州拱里矿区水晶中“兰针”、“兰尘”及石英包裹物的初步探讨 | 黄兴根 | 地质部矿床地质研究所 | 19650301 | 地质科学研究 |  |  | 根据贵州省地质局一○二地质队提出的要求，本文主要对拱里矿区水晶中“兰针”、“兰尘”、石英包裹物(“发亮的物质”)的性质及成因问题作初步探讨，以便指导水晶选矿及加工利用工作中对带有“兰针”、“兰尘”及“发亮的物质”晶体的质量评价工作。采取主要方法是制成一定规格的水晶薄片，然后在显微镜下观察及氟酸腐蚀试验结果。通过具体的测试及试验以后，对水晶中“兰针”、“兰尘”有了一定的认识。根据它们的性质和成因，我们认为“兰针”、“兰尘”对晶体质量有一定的影响，所有试验晶体中的“兰针”、“兰尘”大部分分布在晶体下部--中部的中心生长带内，根据这一现象推论出，在水晶生长早期的物理化学条件可能容易形成“兰针”及“兰尘”。至于“发亮物质”石英砂粒的形成，我们认为与围岩中的物质成份有密切关系。
2922 | 贵州锦屏南部压电石英普查勘探评价报告 | 向茂木，胡克定，杜宜渝 [等] | 贵州省地质局黔东南队 | 19600901 | 矿产勘查 | 详查 |  | 隆里--启蒙两矿区位于锦屏县域南50公里，面积17.5平方公里；启蒙矿区位于隆里北西25公里，面积约7平方公里。本区出露地层主要为元古代板溪系浅变质岩系上部。完成工作量：槽探12300立方米，样坎3500立方米，浅井330米，坑道405米。矿区产出的水晶个体小，缺点多，深入晶体内部而靠成水晶质量差，绝大多数的晶体不能合平压电水晶的根求，但亦有小部分晶体可作压电单晶块利用。共获得C1+C2压电单晶54.33公斤、熔炼原料4871.39公斤。
2924 | 贵州黎平压电石英大架区勘探报告 | 向茂木[等] | 贵州省地质局黔东南队 | 19651201 | 矿产勘查 | 预查 | 19590201 | 大稼矿区位于黎平县城北西方向约60公里。矿区内出露地层全是前震旦纪板溪群，轻变质的板岩，砂质板岩等。石英脉呈不规则的脉状、层间状、透镜状及大小不等的团块状产于其间。石英脉的厚度变化极大由数公分至十数公尺，晶体质量较差。共获得C2级储量：压电单晶1015千克，熔炼石英57169千克。
2934 | 贵州省龙里县羊场熔炼石英矿点地质普查报告 | 李强〔等〕 | 贵州省黔中综合地质队 | 19620401 | 矿产勘查 | 预查 |  | 羊场矿区位于龙里县城以南25公里。出露地层为中、上泥盆统。中泥盆为泥质页岩，上泥盆主要为厚层白云岩、白云质灰岩。水晶砂矿分布在附近的小型平台上，有残积的、坡积的和冲积的，共计0.95平方公里，含晶性厚度在0.5米左右。本报告对区域地质和矿床地质作了论述。本区水晶矿床分布范围较小，获C2级储量为141.61吨，表外储量10.84吨，品位可达熔炼石英Ⅱ级，可作为小型矿点地方采用。化学分析结果表明，该区未发现压电石英，石英多呈单品，断面细小，一般在0.5-1.5平方公分。晶体缺点较多。化学成分含二氧化硅98.99-99.77％，氧化铁0.01-0.003％，氧化铝0.01％。水晶原生矿产于泥盆系白云岩地层洞隙中，沿此层剥露的平台地第四系浮土均有产出的矿点，可作外围远景区。
2940 | 贵州罗甸水晶矿拱里矿区地质和含晶石英脉特征的一些初步认识 | 文继泉〔等〕 | 贵州省地质局102队 | 19630301 | 矿产勘查 | 普查 |  | 矿区位于黔南凹陷区床井穹窿东北角。此穹窿轴向NNW，为一个大的箱形构造，长15公里，宽8公里。穹窿核部由下泥盆统组成，中上泥盆统、石炭系、二叠系和三叠系依次围绕核心呈环带分布。上述各系均以假整合接触。矿区所见石英脉主要分布于穹窿四角转折处。以其东北角拱里矿区最好。矿区为一个次一级褶皱，是一个复杂的、向NE倾覆的背斜构造。走向NE50度，倾覆角30度。轴线向SW昂起，至水晶山西侧扭为SN向，与穹窿吻合。此背斜从NE向SW变陡、并逐渐向NW倒转。同时翼部沿倾向作波状挠曲延伸，出现不少次褶皱。石英脉主要聚集在背斜昂起端的两翼，尤其是由陡倾斜变为倒转的NW翼。
3284 | 贵州省榕江县忠诚堡区苗本脉石英矿点普查简报 | 樊国海，耿德忠 | 贵州省地质局104队 | 19720101 | 矿产勘查 | 普查 |  | 矿区位于榕江县忠城堡区。脉石英产于上板溪群清水江组紫红色千枚状粉砂质板岩中，其产状：倾向105—110度，倾角65—70度，与围岩产状基本一致。石英呈块状，雪白色，性硬脆。矿点中见有3个露头采矿场，第一采场因垮塌未能见到石英之原生露头，厚1.3米，向北50米至第二采场石英脉有分叉现象，在宽6米的采场内，见有4条石英脉，其厚度分别为0.4米、0.7米，0.25米，0.2米。1、2采场为一号矿脉。可见脉长150米。2号矿脉：在第三采场见到石英脉1条厚0.6米，往南30米增至1.8米，平均1.2米，往北逐渐尖灭，可见脉长50米，其厚度变化较大。其化学成分：氧化硅99.13—99.43%，三氧化二铁0.03—0.094%。获得矿脉地质总储量36750吨。
4050 | 贵州从江南加石英脉型铜矿评价报告 | 成挑江，周克鑫，何定兴 | 贵州省冶金地质一队 | 19751201 | 其他 |  |  | 矿床位于贵州省东南，属黔东南州从江县西山区管辖，与广西三江融水两县接邻，交通不便。完成钻探2576.83米/22孔。区内出露地层为下板溪群尧等组、河村组及上板溪群甲路组和乌叶组，第四系零星出露。矿区内无明显的褶皱构造，地层倾向一般为300-320度左右，倾角30-40度间。南加矿床属脉状铜矿一类，规模较小，矿量又不集中，因此工业利用价值不大，但在本区内，这样的脉状类型为数不少，而在广西滚贝一带和本区的石英脉中有铀的矿化发现，因此在本区交通条件改变时或在开采铀的同时，进行铜的开采，或民间开采也可。通过工作，求获区内统金属储量359.25吨，其中C1级44.66吨，C2级314.59吨。
4237 | 贵州省铜仁城郊水晶阁石英岩矿普查地质报告 | 彭帮福 | 贵州省地质局一零一地质大队 | 19790901 | 矿产勘查 | 普查 | 19780701 | 根据铜仁地委的要求，贵州一零一地质队五小地质组对水晶阁石英岩矿区展开了普查工作。矿区位于铜仁县城东1公里，交通方便。投入主要工作量：1:10000地质草测1.5平方公里；实测地质剖面1060米；取化学分析样71件；岩矿鉴定样8件。石英岩矿赋存于上寒武统庐山组第一段，呈似层状、透镜状产出。主要矿体长2000米，宽100--200米，厚65--87米。矿石平均化学成分：二氧化硅97.33%，三氧化二铁1.12%，三氧化二铝0.38%，二氧化钛0.02%。矿区构造和水文地质条件简单，矿石质量符合Ⅱ--Ⅲ类玻璃原料品种的要求，提交了经大队审定的可作为矿山建设及远景规划依据的玻璃用砂岩矿石储量D级437万吨；预测储量1228.3万吨。
5535 | 贵州省片状高岭石及粉石英的开发利用研究 | 曾明果 | 贵州省地矿局地质科学研究所 | 19890301 | 地质科学研究 |  |  | 贵州省片状高岭石粘土是一种重要的非金属矿产资源，主要产于黔中地区铝土矿顶板的硬质土、上二叠统底部半硬质土及第四系沉积软质土。查明了高岭石含量、矿物形态特征、杂质矿物赋存状况及矿物学特征；指出了优质矿石的野外鉴别标志。预测可利用的硬质高岭石粘土总量达5000万吨。选择出毕节玉碗冲、平坝陶关及绥阳金城等产地，为片状高岭石粘土的开发候选基地，它们的总储量可达2000万吨。确定了精选造纸涂布级高岭土的可行性工艺路线和优选出的化学综合漂白工艺配方。上述硬质及软质粘土的精选高岭土，－2μm 粒级含量达91％，主要性能均能达到纸张涂布的要求。查明金沙大水及平塘西关等粉石英产地13处，其远景资源达3000万吨以上。
18178 | 遵义县西坪镇烧炭沟硅石矿采矿场（冶金用石英岩）资源储量核实报告（延续） | 张治强，郑焕福 | 遵义市播州区德凯兴发硅矿厂 | 20210129 | 其他 | 其他 | 20201202 | 经本次核实，截至2020年12月底，遵义县西坪镇烧炭沟硅石矿采矿场矿界范围内（+975m～+800m）共获冶金用石英岩资源储量233.07万吨，其中采空消耗量为25.91万吨，基本农田保护区资源量39.76万吨，可开采保有资源量（控制+推断）167.40万吨（控制资源量40.63万吨，推断资源量126.77万吨）。另外，上覆剥离硅质岩中，经过筛选，可获得1221.73万吨伴生的水泥用硅质岩。 矿山市场前景十分广阔，矿山生产利润可观，同时对解决当地富余劳动力，增加就业机会，促进地方经济的发展有很大的积极推进作用。