## 石英砂
档号 | 题名 | 编著者 | 形成(汇交)单位 | 形成(汇交)时间 | 资料类型名称 | 地质工作程度名称 | 工作起始时间 | 内容提要
859 | （贵州）都匀白云石、石英砂矿点踏勘报告 | 罗士清 | 黔南普查队（现一0四地质大队） | 19581110 | 矿产勘查 | 详查 | 19581001 | 黔南普查队于58年对都匀白云岩,石英砂矿进行调查。矿区位于都匀县城西部,南起海腰,朱紫一线北到黑龙寨刘子庄一带,面积约4.2平方公里.测区通方便,矿区包括三个矿床,1,白云石矿床,矿层产于上中石炭纪地层中,层成状产出,最低进厚度25公分,品全含氧化镁21.56%,氧化钙29.9%,二氧化硅0.7%.计算储量1132万吨,2,石英耱矿床,分为上下两层,上层分布于下泥盆纪第三层,下层矿分布于下泥盆纪第二层,含二氧化硅95%以上,色纯白,中厚层,层位较稳定,估算远景储量1千万吨以上,有待进一步工作.3;粘土矿床,矿体位于上泥盆纪的侵蚀面上,沿河流两岸分布其面积约22万平方公尺,含三氧化二铝20-30%,未计储量。
961 | 贵州省都匀市铁、白云石、石英砂岩矿点地质报告 | 唐文刚 | 黔南自治州地质大队 | 19581201 | 矿产勘查 | 预查 |  | 工作区位于都匀市东部，距都匀23公里，交通条件较为方便。根据上级的要求，黔南自治州地质大队的普查组在该区进行普查工作。经过具体的野外工作得出以上结论：1、铁矿主要为褐铁矿。分为南北两段：北段分为三层，上层厚1米，一般0.5米，薄者0.2米，中层厚一般0.5米，断续延长80米即尖灭。下层厚约50公分，断续延长200米即尖灭。矿带长650米，向下推深100米，厚度0.6米，体重3.5米，求得铁矿储量136500吨。2、白云岩矿层产于上中石炭纪地层中，分成五个矿段。氧化镁21.56%，氧化钙29.9%，氧化铁0.004%，五个矿段共获得C2级储量1145.5万吨。3、石英砂砂层产于下泥盆纪的中上部，有上下两层：上层为中厚层，含二氧化硅95％以上，一般厚5米。下层由于质量变化较大，只计部分储量。上层储量128.7万吨，下层储量C1级19.5万吨，C2级52万吨，共计C1＋C2级200.2万吨。
1454 | 【贵州】惠水县高坡区石板乡半坡石英砂岩及玻璃砂矿区；贵阳市花溪区青岩黔陶乡大马场铸型用砂矿区初步勘探储量报告 | 李更生〔等〕 | 贵阳地质学校 | 19590501 | 矿产勘查 | 普查 |  | 马场矿区与半坡矿工紧相连，半坡矿区隶属惠水县高坡区，马场矿区隶属贵阳市花溪区青岩公社黔陶乡。投入主要工作量：1/2千地形地质测量5平方公里；槽探302.3立方米；采集样品135件。石英砂岩为中上泥盆纪地层、沉积较稳定，且多出露于地表宜于露天开采。铸型用砂为石英砂岩之坡积层(部分冲积)，时代应划分第四纪，坡积成为一小山堡，亦宜露天开采。审批认为报告对作为铸型用砂的石英砂岩块砾研究程度不够，就目前资料尚不能作出正确评价，因此暂不能计算储量。对玻璃用砂的工作程度不足，对于氧化铁含量高的原因缺乏研究，对报告提交的C级储量1500万吨降为C2级储量。
2073 | 贵阳市孟关蒙脱石粘土岩、含长石石英砂岩矿区详细普查报告书 | 王恩平〔等〕 | 贵阳市重工业局地质队 | 19610301 | 矿产勘查 | 普查 |  | 孟关粘土岩石英砂矿区位于贵阳市之南二戈塞一带，其北段属孟关乡，南段属青岩乡所辖，面积30余平方公里。为了给贵阳市陶瓷工业提供矿物原料，1960年3月贵阳工业局地质队对孟关矿区进行普查工作。矿区矿产①蒙脱石粘土岩成稳定层状产于上二叠纪长兴阶之大降层底部，矿层一般厚0.5米左右，矿石质量很好，蒙脱石含量60％，水云母含量30％，其它组份不足10％。三氧化二铝17％，二氧化硅65％，氧化铁4％左右，提交C级粘土岩储量472.36万吨。②含长石石英砂岩，巨厚层状，产于上三叠统二桥砂岩中部，矿石组份：二氧化硅79％，三氧化二铝5％至7％，氧化铁小于1％。长石石英砂岩估计储量506.88万吨。
2370 | 贵州省惠水县石英砂岩半坡矿区普查评价报告 | 蒲心纯 | 贵州地质局黔中队（现一0五队） | 19620701 | 矿产勘查 | 普查 | 19601001 | 贵州省惠水县（现改为贵阳市）石英砂岩半坡矿区位于贵阳市城南40公里，距湘黔铁路贵阳南站39公里，通公路。贵州省地质局黔中综合地质大队为满足筹建中的贵州砂轮厂对百万吨砂轮用砂的需求，于1960年10月进行了普查检查工作。主要是在前人勘查的基础上，按200×300米的网度挖槽井取了130件检查样分析鉴定。于1962年7月利用前人资料和自身普查检查结果，编制提交了本报告。其叙述该矿分上中下三层赋存于中泥盆统，总厚度13—20米，含SiO2一般可达98.5%以上，唯Fe2O3稍为偏高，计算出能利用D级玻璃用石英砂岩矿石储量234万吨。本储量和报告已经贵州省地质局审定。
2580 | 【贵州】贵阳市郊燕子岩矿区石英砂岩白云岩地质普查评价报告 | 刘泽源 | 贵州省地质局105队 | 19651201 | 矿产勘查 | 普查 |  | 燕子岩矿区位于贵阳市以东5公里，交通便利。矿区长4公里，宽0.6公里，面积2.4平方公里。为提供化肥用的矿石原料开展本工作。投入主要工作量：平坑、浅井56.1米；槽探1294.33立方米；1/1万、1/2千地质测量分别为2.4平方公里、0.28平方公里；1/1千地形地质简测0.3平方公里；各种样品341件。1、石英砂岩呈稳定的层状产于下二叠统铜矿溪组中部，平均厚度4.57米。矿石二氧化硅含量97.33-98.54％。2、白云岩呈厚层块状产于中石炭统顶部，厚26.32－26.48米。氧化镁平均含量19.68％。3、下石炭统石英砂岩平均厚4.52米，二氧化硅平均97.79％。经审查批准下二叠统石英砂岩C1级矿石储量21.31万吨；中石炭统白云岩C1级矿石储量294.97万吨。报告可作贵阳钙镁磷肥厂生产建设的依据。
2617 | 石英砂岩型水晶矿床样坎工程护品爆破技术研究 | 苏荣信，冷哲东，王斌 等 | 地质部西南科研所、地质部综合地质大队专题队、地质部第一矿产公司627队 | 19651101 | 其他 |  |  | 针对生产急需，基于生产实践，从保护晶体、提高效率两个方面，开展了样坎护晶爆破技术的试验研究工作。这些，基本上解决了样坎护晶爆破技术问题，满足了当前生产需要，是切合当前生产技术情况的技术方法。
2869 | 贵州贵定云雾山背斜石英砂岩汞矿地质化勘初查简报 | 邓峰林 | 贵州省地质局实验室 | 19660101 | 矿产勘查 | 其他 |  | 云雾山为黔中，黔南第一高山。海拔1590公尺。云雾山脉北达惠水羊坊，经平伐南延至罗甸西关，通州一带，南北绵延100余公里。为一北高南低的大背斜构造。走向作南北向，宽15-30公里，轴线超伏明显，因而建议用各务山背斜。云雾山背斜石英砂岩汞矿，次生重砂分散晕32平方公里；次生化探汞晕异常区24平方公里。相应的含汞矿岩系-原生石英砂岩露头向合曲线面积为20平方公里。矿化面积很大。鉴于世累上探明汞矿储量75%都是产于石英砂岩的事实，应对本矿重视进一步二作。
3048 | 贵州省凯里万潮石英砂岩矿区地质勘探报告 |  | 建材部地质总公司三0三队 | 19700404 | 矿产勘查 | 勘探 |  | 贵州省凯里市万潮玻璃用石英砂岩矿区，面积0.5平方公里，位于凯里市城北13公里，通公路。建材部地质公司三0三队根据贵州省建材局关于满足国家对平板玻璃原料石英砂岩急需，于1967年在前人工作的基础上选定该区作普查。测绘地形地质图0.16平方公里。按110—120米的间距施工了三条勘测线，施钻1个，挖浅井7个和一些棎槽，采样273件。于1970年5月编制提交了本报告。其叙述该矿是产于下、中泥盆统蟒山群马鬃岭组的层状石英岩沉积矿床，约长300米，宽220米，由四个矿层组成。矿石层属一、二级品。经建材部玻璃设计院和建材部地质总公司西南公司审定的无级别矿石储量384.25万吨。
3229 | 贵州省清镇县条子场金属镁田白云岩、上麦坝硅铝用石英砂岩矿区详细勘探报告 |  | 贵州省地质局一一五队 | 19700601 | 矿产勘查 | 勘探 | 19700101 | 应贵阳铝镁设计院要求，为满足清镇冶炼厂扩建之需，贵州一一五地质队1970年对清镇条子场金属镁田白云岩和上麦坝硅铝用甲石英砂岩矿区进行了勘探。两矿区分别距清镇冶炼厂（住条子场）1公里和4公里，均有公路相通。白云岩矿层属中三迭统关岭组，总厚120～130米，分上、下两层。下矿层厚53～102米，矿石类型为“白矿”，平均含MgO16.69%，CaO31.71%；上矿层厚30～50米，矿石类型为“红矿”，平均含MgO19.40%，CaO32.11%。石英砂岩产于下二迭统铜矿溪组，矿层厚18～20米，SiO2平均含量96.66%。两矿区水文地质条件简好，宜露采。1970年6月提交报告，1975年5月经省地质局审查，批准金秘属镁用白云岩储量B+C级444.4万吨，其中B级43.2万吨；硅铝用石英砂岩储量C级92.9万吨。
3599 | 贵州遵义市陶瓷原料（石英砂岩、粘土岩）普查评价报告 | 蔡泽沛〔等〕 | 贵州102地质队 | 19731201 | 矿产勘查 | 普查 | 19730301 | 矿区位于遵义市北狮子山及西面白岩沟一带，属市区范围，交通方便。奉上级指示，为满足遵义市轻工业局筹建年产800万件陶瓷厂对原料的需要，在该区开展地质普查勘探。投入的主要工件量：1/2千地质填图1.03平方公里，槽探631.99立方米，浅井11.70米，坑道23米，取各类样品275件。工作初步查明，该矿床产于上侏罗统二段上部，层位稳定。工程控制长1787米，厚0-30.40米。平均品位：二氧化硅80.57-85.39%，三氧化二铝9.05-12.86%，三氧化二铁0.53-0.88%，二氧化钛0.23-0.7%。提交储量经贵州省地质局审查批准：共获得石英砂岩C1＋C2级968.59万吨，其中C1级251.04万吨，粘土岩C2级3.15万吨。
4041 | 贵州省贵阳市花溪区黔陶石英砂岩半坡矿区地质勘探储量 | 梁泽民，詹佑祥，汤福泉 | 贵州冶金地质三队 | 19721201 | 矿产勘查 | 勘探 | 19710101 | 贵州省贵阳市半坡石英砂岩矿区位于贵阳市城南40公里，距湘黔铁路贵阳南站39公里，通公路。贵州冶金地质三队根据贵州省冶金厅关于确保九0六等厂矿对300万吨硅石的需求，于1971年在前人普查的基础上，对矿区转入勘探。测1∶2千地形地质图0.74平方公里，掘井55米，挖槽941立方米，采化学分析样201件。于1972年12月编制提交了本报告。其叙述该矿分上下两层产于中泥盆统中。上矿层平均厚1.29—5.33米，平均含SiO297.57%。下矿层平均厚10.12米，平均含SiO297.57%。矿石为矽铁用硅石矿，其中Ⅰ级品求获储量341.18万吨；Ⅱ级品40.87%万吨。按储量级别分，C级330.46万吨，D级5.59%万吨。本报告经贵州冶金工业矿产储量委员会审批为：“初勘报告。报告存在问题，在详细勘探中解决。”
4717 | 贵州省惠水县龙塘石英砂岩矿区地质普查评价报告 | 陶维义，唐天永 | 贵州省地质局区调队（现区调院） | 19831201 | 矿产勘查 | 普查 | 19810401 | 贵州省惠水县龙塘是贵州目前发现早、规模最大的已被探明和利用的铸型用砂岩产地。面积2.5平方公里。位于惠水县城北东7公里，通公路。贵州省地质局区域地质调查大队经贵州省地质局批准于1981年4月开始对该区的铸型用砂岩，进行详细普查评价，以满足地方“五小”的需要。测绘1∶1万区域地形地质图20平方公里、1∶2千矿区地形地质图2.5平方公里；挖槽4810立方米；采实验样749件。于1983年12月编制提交了本报告。其叙述该矿赋存于下石炭统旧司组下部，属大型滨海相沉积层状石英砂岩矿床。分上下两层矿，长千米左右，宽数百米，平均厚2.46—10.65米。矿石平均含 SiO298.3%，除能作铸型用外，还具有其他工业用途，共获矿石储量C级488万吨，D级856万吨。此储量和报告已尼贵州省地质局审定。
4868 | 贵州省贵阳市白云区林家湾石英砂岩矿详终地质报告 | 冯怀煊〔等〕 | 国家建材局地质公司贵州地勘大队 | 19840901 | 矿产勘查 | 详查 | 19840401 | 矿区位于贵阳市北郊，隶属白云区都溪乡管辖。依省建材工业公司的下达任务，在区开展普查评价工作。投入的主要工作量：1/2千地形地质测量0.32平方公里，1/5百剖面测量601.55米，槽探及剥土600立方米，各种化学分析样131件。工作初步查明，矿体位于大寨向斜西翼的北端，主要赋存于上三叠统二桥组上段。矿体呈层状陡倾斜产出，构造极简单，未发现褶皱、断层。矿体长800米，厚度为56.40-56.70米。矿石质量稳定，含量变化不大；二氧化硅70.20-87.44%，三氧化二铁0.68-6.70%，三氧化二铝6.43-15.55%，氧化钾＋氧化钠1.19-3.60%，氧化镁0.09-1.15%。矿床水文地质、工程地质条件简单。提交的储量经贵州省矿产储量委员会审查批准：能利用水泥硅质校正原料石英砂岩储量：C级311.06万吨，D级195.61万吨，C＋D级506.67万吨。
5025 | 贵州省凯里市万潮营盘坡矿区玻璃石英砂岩矿扩大范围详查地质报告 | 王元海，曾庆勇，余平 | 国家建材局贵州地质勘探大队 | 19860501 | 矿产勘查 | 详查 | 19850301 | 贵州省凯里市万潮营盘坡是贵州省开发较盛的已被探明的玻璃用砂岩产地。面积0.5平方公里，位于凯里市西北13公里，距湘黔铁路凯里站25公里，通公路。国家建材局地质公司贵州地质勘探大队地测队为了满足凯里玻璃厂扩建的需要，于1985年在该队普查的基础上，对产地转入详查。新增测绘1∶1万地形地质图0.34平方公里；加密探矿工程，施钻4个，探槽4条；又采实验样510件。于1986年编制提交了本报告。其叙述该矿产于下、中泥盆统蟒山群马鬃岭组。属层状石英矿岩中型沉积矿床，由8个矿体组成，沿走向长约300米，宽300—480米，总厚82.27—103.7米。矿石平均含SiO298.02%，符合平板玻璃原料工业要求，经大队审定玻璃石英矿岩Ⅱ级品矿石C级储量633.5万吨，D级储量693.78万吨。
5059 | 贵州省长顺县石英砂岩秋坡矿点详终评价报告 | 吴义镛，刘文炳，谢鼎泰 | 贵州省地矿局115队 | 19860920 | 矿产勘查 | 详查 |  | 矿区位于长顺县城北约13公里，属长顺县威远区摆塘乡管辖，交通较为方便。完成工作量：1：2千地形地质测量0.4平方公里，1：1千勘探剖面1985米/4条，槽探250立方米/12个，浅井10.50米/3个，各种样品采集80件。区内出露地层有上泥盆系高坡组、下石炭系岩关组、大塘组、摆佐组、中石炭系黄龙组、上石炭系马坪群。区内构造比较简单，矿区位于长顺复背斜之次一级构造，长顺-谷增背斜东翼。矿石主要赋存于下石炭系大塘组旧司段上部，呈层状产出，沿矿层露头走向长达2000余米，沿倾向延伸可达1000余米，矿区内矿石品位基本稳定，二氧化硅含量大于98%，含量达生产结晶硅工业要求的矿石储量可达136.47万吨，其中C级68.56万吨，D级67.91万吨。
5173 | 贵州省遵义市雷庆沟石英砂岩矿区普查地质报告 | 李光佐 | 贵州省地矿局一零二地质大队 | 19871101 | 矿产勘查 | 普查 | 19860401 | 为满足国家和地方对硅石矿的需要，贵州地矿一零二大队普查组在踏勘工作的基础上对雷庆沟石英砂岩矿进行了普查评价。矿区位于遵义城西南约14公里，属遵义市忠庄乡所辖，面积近10平方公里，交通方便。投入主要工作量：1:10000地形地质测量10平方公里；槽探631立方米；取化学样182件。矿石平均化学成分：二氧化硅96.26%，三氧化二铁0.88%，三氧化二铝1.23%，氧化钙0.01--0.03%，氧化镁0.03%，磷0.004%。提交了经大队审定的石英砂岩矿石储量：D级1003.99万吨，E级955.24万吨。提供了一个可供详查的基地。
5354 | 贵州省都匀市磨石坡水泥石英砂岩及粘土岩矿详查地质报告 | 杨先伟，欧文，娄碧星等 | 国家建材局地质公司贵州地勘大队 | 19880501 | 矿产勘查 | 详查 | 19871001 | 为满足都匀水泥厂扩建所需的硅质校正原料，建材贵州地勘大队对磨石坡砂岩矿及粘土矿进行了详查工作。矿区北距都匀水泥厂2公里，属都匀市兴城乡管辖，面积0.47平方公里，交通方便。投入主要工作量：1:2000地形地质测量0.47平方公里；1:1000勘探线剖面测量827米；槽探及剥土1170立方米；岩芯钻探55.64米；取样155件。水泥石英砂岩及粘土岩含矿层赋存于下二叠统梁山组第二至六层中。水泥石英砂岩矿三层，矿石平均化学组份：二氧化硅91.14%，一氧化二钾+一氧化二钠0.55%，硅酸率4.17%。粘土矿二层，矿石平均含二氧化硅71.53%，一氧化二钾+一氧化二钠2.16，硅酸率4.17。水文地质条件简单。提交了经省储委审批的可满足小型水泥配料矿山建设的石英砂岩矿Ⅰ品级储量：Ｃ级１８６万吨，Ｄ级４２万吨；Ⅰ品级粘土岩矿石储量：Ｃ级７９万吨，Ｄ级１９万吨。
11823 | 贵州省六盘水市长海子石英砂岩矿区详终地质报告 | 高治安，藏学培 | 贵州省地矿局113地质大队 | 198708 | 矿产勘查 | 详查 |  | 该矿点所探明玻璃硅质原料C级储量少(31·25万吨)。不宜作玻璃原料主要矿山开发基地。但蒸压硅砂砖石英砂岩矿所探明和远景储盘丰富，质量较佳.可作为生产硅砂砖矿山。与此同时,综合开发硅质玻璃原料，综上所述.矿床勘程度已基本达到详终要求经审查决定1、批准《贵州省六盘水市长海子石英砂岩矿区详终地质报告》作为地方小型矿山开采设计的地质依据。2、批准截止于一九八七年十二月止能利用矿石储量如下玻璃硅质原料矿石c级31·25万吨，蒸压硅砂砖石英砂岩矿石储量C级283.09万吨D级438.59万吨C+D级721.98万吨。