## 萤石
档号 | 题名 | 编著者 | 形成(汇交)单位 | 形成(汇交)时间 | 资料类型名称 | 地质工作程度名称 | 工作起始时间 | 内容提要
1471 | 贵州省沿河县丰水岭，曾岔窝，黑獭萤石矿区普查报告 | 杜祥林 | 铜仁专区地质队（现103队） | 19600115 | 其他 |  | 19590501 | 铜仁专区地质队对沿河县丰水岑，曾岔窝，黑獭三矿区萤石矿进行普查。矿区位于沿河县城西南约35公里，交通方便，完成主要工量1：1千地质测量0.52平方公里,坑道35米,浅井48米.槽探308立方米,取样193件。萤石产于下奥陶系上部黄灰,深灰色中厚至厚层状石灰岩内,沿三四级断裂构造充填而呈脉状产出。矿物成份主要有萤石,重晶石,石英。丰水岑矿区:：萤石矿平均厚度5.33米,平均含萤石品位45.74%；曾岔窝矿区：含矿平均厚度6米,萤石平均品位66.67%；黑獭矿区：矿厚0.5-2.96米,萤石品位41.43-80.87%。计算丰水岑,曾岔窝,黑獭三矿区萤石C2级储量分别为11,5.23,5.94,万吨。认为丰水岑矿区储量大,矿石质量达到要求.开采条件方便.为选择勘探的良好地区,其余两矿区有进一步工作的必要.
1472 | 贵州省沿河县水岑，曾岔窝，黑獭萤石矿区普查报告 | 陈明 | 铜仁专区地质队（现103队） | 19600115 | 其他 |  | 19590501 | 贵州省地局局黔南地情大队于1958年2月至53年3月进行勘探工作,共投入主要工作册:钻探1643米,槽探4990米，依据冶金部武汉设计院与贵州省治金局会同研究确定的工业指标进行了新量的算，共提交表内铁矿石储量C1为303万吨，C2为271万吨。表外C2为220万吨，总共投资人民币14万元，折算表内工业储量每吨铁矿石勘探费用为0.022元。
1611 | 贵州省兴义县捧鮓田坪子萤石矿普查报告 | 杨联章〔等〕 | 贵州省安顺专区地质队 | 19590901 | 矿产勘查 | 普查 |  | 田坪子矿区东距捧柞仅5公里，捧柞东北距兴义县52公里，交通方便。本次工作进行了1/1千地形地质简测，对长达320米的含矿带以50米间距浅井揭露，外围地区只进行控制性探槽。工作查明，本区萤石矿一般呈细脉状、团块状及星散状产于三叠系关岭组下部白云质石灰岩中。氟化钙含量一般1-9％。全矿区内能达到边界品位的只有YP1浅井中的三个样品，分别为25％、35％、67％。审查认为由于矿石品位很低，大多达不到工业要求，且工作质量不高，不能计算储量，报告仅作为进一步地质工作的参考。
1935 | 贵州省沿河县曾岔窝萤石矿区普查检查地质报告 | 刘运银〔等〕 | 贵州省铜仁专区地质大队 | 19600701 | 矿产勘查 | 普查 |  | 矿区在贵州东北部沿河县境内，行政区划属沿河官舟区板场乡，交通条件较为方便。依省局下达铜仁专区地质大队的任务，在该区进行普查工作。投入的主要工作量：1/1千地形地质简测0.14平方公里，槽探5个，浅井一个，取样30件，工作查明，该矿区萤石呈脉状、沿西北--东南向断裂带产于奥陶系红花园灰岩中。矿区形状规模、厚度逐渐变大，自2.2－8.4米，氧化钙含量在28.9-97.06％之间，二氧化硅含量1.3-33.8％。矿脉沿断裂带断续出露长约228米，厚.20-7.7米，平均厚3.58米。矿石中含有稀有元素镓，品位0.002-0.0036％，平均为0.003％，主要赋存于萤石及石英中。提交储量：萤石C1级45041吨，C2级28636吨。
1938 | 贵州省沿河县萤厂坝萤石矿区普查报告 | 杜祥林〔等〕 | 贵州省铜仁专区地质大队 | 19600301 | 矿产勘查 | 普查 |  | 矿区位于沿河县西北约75公里，交通十分不便。依贵州省地质局铜仁队的下达任务，在该区进行普查工作。投入的主要工作量：1/2千地质填图0.7平方公里，槽探544立方米，取样33件，试样1件，体重测定7件，岩矿鉴定9件，单矿的分析样14件。工作查明，萤石矿呈脉状沿西北~东南向断裂产于下奥陶系红花园灰岩中。受断裂构造控制。矿脉长0.75-1.30米，厚度0.93-2.64米，氟化钙平均含量为28.95-75.52％。提交储量经贵州省地质局批准为C1级萤石储量8.53万吨，C2级5.52万吨。
1970 | 贵州省沿河县杨家山、木道沟、甲当池萤石矿区普查报告 | 刘运银〔等〕 | 贵州省铜仁专区地质大队 | 19600701 | 矿产勘查 | 预查 |  | 矿区位于沿河官丹之南，交通条件十分不便。依贵州省地质局的下达任务，在该区进行普查地质工作。投入的主要工作量：1/1千地形地质图0.19平方公里，1/2千地形地质图0.4平方公里，剥土2立方米，取样13件。工作查明，三矿区的萤石均沿西北~东南方向断裂带呈脉状或囊状产于下奥陶系红花园石灰岩中，杨家山矿区共有矿脉两条。1号矿脉长265米。地表平均厚1.37米，氟化钙平均含量45％。Ⅱ号矿脉位于1号矿脉之东，长65米，地表平均厚1.7米。氟化钙平均含量59.37％。木道沟矿区也是两条，1号矿脉长65米，厚0.75米，氟化钙含量69.39％，Ⅱ号脉位于Ⅰ号脉之北，长120米，地表厚4.02米，氟化钙含量39.18％。甲当池矿脉，长78米，地表厚2.31米，氟化钙平均含量36.5％。三个矿区共提交C2级萤石储量11078万吨。
2039 | 贵州省沿河丰水岭萤石矿区详细普查地质报告 | 刘远银〔等〕 | 贵州省铜仁专区地质大队 | 19600901 | 矿产勘查 | 普查 |  | 矿区位于贵州东北部沿河县内，西南距矿区35公里，交通条件较为方便。根据贵州省地质局的下达任务，对该矿床展开地质评价工作。投入的主要工作量：1/1千地质地形简测0.23平方公里，1/1千地质地形精测0.24平方公里，槽探233立方米，浅井42米，坑道74米，取样117件，其它测试样品160个。工作查明该萤石产于红花园石灰岩上部及下部的北西向断层破碎带内。以充填为主，伴随有交代作用。有益矿物为萤石，并含有大量的重晶石及少数石英。矿体形状是简单的陡倾斜的矿脉，倾角85度，倾向北东，全长265米，厚度在1.56-9.44米，平均品位(氟化钲)为44.43％。有害杂质、以石英及重晶石为主，可以手选。提交储量经贵州省地质局审查批准C1级＋C2级储量为249100吨，其中C1级72400吨。
2040 | 贵州省沿河县硐坳口雷打湾黄土萤石矿区地质普查报告 | 张志杰〔等〕 | 贵州省地质局铜仁专区地质大队 | 19601001 | 矿产勘查 | 普查 |  | 硐坳口，雷打湾，黄土为三个相距不远的萤石矿区，皆位于沿河县城西北60余公里处。矿区位于金鸡岭大背斜的东南翼，地层倾角约30度至40度。萤石矿脉充填在红花园灰岩中的北西向断层破碎带中。共生矿物有重晶石和石英。①硐坳口矿区面积0.86平方公里，只有萤石脉一条长1170米，平均厚度3.9米，氟化钙平均含量41.29％。②雷打湾矿区面积0.28平方公里，萤石脉两条，一号脉长460米，平均厚度0.93米，氟化钙平均含量75.29％。二号脉长87米，平均厚度1.12米，氟化钙平均含量57.80％。③黄土矿区面积0.45平方公里，萤石脉一条，长1000余米，平均厚度0.82米，氟化钙平均含量66.07％。三矿区总计萤石矿C级储量21.73万吨，地质储量44.78万吨。
2051 | 贵州省沿河县魏家庄萤石矿床初步普查检查地质报告 | 刘运银 | 贵州省地质局铜仁专区地质大队 | 19610301 | 矿产勘查 | 预查 |  | 魏家庄萤石矿点位于沿河县城西南22公里，属沿河县城关乡管辖。完成工作量：1/1千地质简测0.15平方公里；槽探16立方米；浅井11米；采样5件。矿区仅见北西向逆断层一条，沿破碎带有两条互不联系的单脉型萤石矿体。一号矿体产在断裂的南端。脉长53米，厚1.35米，氟化钙含量40.95％；二号矿体位于其北150米处，脉长40米，厚0.97米，氟化钙含量58.23％；两脉皆伴有石英和重晶石。经计算提交C级萤石储量2685吨。
2343 | 【贵州】普安大厂萤石矿必康矿区初勘报告 | 杨联章〔等〕 | 贵州省地质局安顺专区地质大队 | 19620201 | 矿产勘查 | 详查 |  | 萤石矿区位于普安县城东约67公里，行政属普安县大厂乡。共投入主要工作量：浅井400米，坑道330米，槽探460立方米，分析鉴定各种样品347件。萤石矿体赋存于沿阳新侵蚀面上下矿化之含矿带中，呈似层状产出。矿体倾向北东，倾角10度左右，与上下覆盖层产状一致。矿区内可计算储量仅有三个矿体，其中一号矿体长800米，宽200米至300米，一般厚度1米至1.6米，品位最高72.28％，最低9.71％，一般30％至40％；二号矿体较小，长110米，宽50米，平均厚度2.12米，品位35.26％至45.26％。共获得萤石C级储量25万吨，共投入勘探资金3.8万元。
2346 | 【贵州省】安顺县华严洞萤石储量报告 | 王正发 | 贵州省地质局安顺专区地质大队 | 19610201 | 矿产勘查 | 详查 |  | 华严洞萤石矿田位于安顺县城南4.5公里，属华严乡管辖，面积4.4平方公里。完成主要工作量：1/1万地质测量4.4平方公里，1/1千地质测量0.13平方公里，槽探420立方米，浅井37米，取样90件。矿床位于水塘寨背斜南东翼，矿田内有工业价值的萤石矿体三个。①新厂一号矿体，产于F4、F5断层破碎带中，呈陡倾斜的凸镜体，含矿体走向为340度，倾向南西，倾角68度左右，长64米，延深53米，凸镜体中部最大厚度27.25米。氟化钙含量10.35％至53.94％，平均含量29.15％。②新厂二号矿体产于F6正断层中，为沿断层破碎带交代作用而形成的直立脉状含矿体，走向293度，长94米，推断平均深12米，平均厚度10米。氟化钙含量9.6％至56.94％，平均含量30.9％。计算三矿体萤石总储量2万吨。
2357 | 贵州省沿河县黑獭萤石矿区普查评价报告 | 彭兴才 | 贵州省铜仁专区队 | 19610601 | 矿产勘查 | 普查 |  | 黑獭萤石矿位于沿河县城西南30公里处，行政属沿河县大板乡管辖，面积约0.25平方公里。萤石矿体产于下奥陶系厚层状矽化灰岩中，受一组330度走向破碎带所控制，呈不规则脉状或囊状，作北西--南东向延长，含矿带长500米，宽约60米。已查明有24个单矿体，最长238米，最短3米，一般由80米至112米，厚度变化很大。主要矿体平均厚0.65-3米左右，倾向北东，局部南西，倾角73度至87度。矿石品位16％至96.91％不等，平均63.02％。计算B级加C级萤石储量4.1万吨。地质储量1.3万吨，氟化钙418吨。主要矿物为萤石，伴生矿物为重晶石、方解石、石英及少量金属硫化物。
2476 | 贵州省沿河县水淹坝、沙沱、铅厂坝、田坝萤石矿点普查检查报告 | 彭兴才 | 贵州省地质局第1综合地质大队 | 19621201 | 矿产勘查 | 预查 |  | 工作区位于贵州东北部沿河县，西北距沿河县城10-16公里。完成主要工作量：1/2千地质简测1.8平方公里；浅井78米；坑道36.5米；槽探350立方米，采样105件。萤石矿点位于沿河大背斜近轴部，出露中、下奥陶系灰岩、页岩。萤石矿体主要产于下奥陶系灰岩内，为北西走向的陡倾斜，倾角70-80度，不规则脉状，萤石矿脉共计13条，矿脉长16-172米，厚0.4-4.35米，矿石矿物以萤石为主，伴生有重晶石、方解石、石英、方铅矿等。矿石品位：氟化钙18.58％至90.70％。萤石矿脉一般埋藏浅，水文条件简单开采容易。经审查批准合计萤石矿C级储量8655吨，地质储量25969吨。
3102 | 贵州省沿河县鱼溪公社鸡冠山萤石、重晶石矿普查评价报告 | 郭文良 | 贵州省地质局106地质队 | 19701001 | 矿产勘查 | 普查 |  | 鸡冠山矿点位于蒋家坝大背斜北端的南东翼，属沿河县管辖。完成工作量：1/2千地质简测0.21平方公里；探槽11.6立方米；化学样7件。鸡冠山矿点矿脉与断裂产状一致，走向北西，倾向南西，倾角80-90度。矿脉成两个透镜体沿断裂产出：鸡冠山矿脉长522米，厚度1.7-7.0米，平均厚2.65米；白石坳矿脉长290米，最大厚度6米，最小厚度4米，平均厚4.83米。两矿体中隔无矿地段208米。矿脉中除萤石、重晶石外，其他矿物甚微。鸡冠山矿脉含萤石50％，重晶石37％。白石坳矿脉相反，重晶石为90％，萤矿含量10％。精选萤石品位达96.08%。经省地质局同意提交C级萤石储量为16万吨，C级重晶石储量28万吨。
3384 | 贵州赫章后河萤石矿点检查报告 | 张伯丹，吴锡林 | 贵州地质局113队 | 19720101 | 矿产勘查 | 其他 |  | 矿区位于赫章县城关后河山一带，在县城北向不足1公里处。完成工作量：1/1万地质测量10km2；1/5万地质测量17km2；1/2千地质剖面5742m；槽探718m3；短坑10m等。出露地层为下奥陶统、中上石炭统、下二迭统等。本矿点在走马评背斜的南翼。该背斜为东西方向，西部背斜轴向南弯曲倾没，背斜北翼地层倾角较南翼陡，约45度-55度，南翼约为30度-40度。矿体单一长小的只几米，大的如I矿点也只有18米，厚0.2米-0.4米，最厚达4米多。总储量300余吨。
3645 | 贵州沿河永祥萤石、重晶石矿普查简报 |  | 贵州地质局106队 | 19760731 | 矿产勘查 | 普查 |  | 矿区位于沿河县城西南60公里，属官舟区永祥公社管辖，面积0.2平方公里，交通较为便利。完成工作量：1：1千地质填图0.2平方公里，1：1千地形测量0.2平方公里，1：1千剖面测量870米，实测剖面263米，槽探20立方米，浅井37.5米，各种样品采集85件。区内主要出露下奥陶统的湄潭组、红花园组及部份桐梓组地层。矿区位于土地坳-德江复式背斜中的土地坳背斜北西翼，区内构造简单，为一单斜构造，地层走向北东-南西，倾向北北西，倾角9-15度。红花园组是萤石、重晶石矿脉之主要围岩，矿脉延长500余米，脉厚3-6米，矿石中主要有益组分氟化钙含量一般在9.00-77.67%，最高达95.60%以上；硫酸钡含量为19.31-88.42%，求获矿区内萤石1块段储量C2级1.4万吨；2块段地质储量10.5万吨。
3713 | 贵州（省）兴仁（县）放马坪锑、萤石矿点详查地质报告 | 黄延年，舒培光，曹庆辉等 | 贵州112地质队 | 19740401 | 矿产勘查 | 详查 | 19730301 | 矿区位于兴仁县北15公里，有公路通往县城，远距约25公里。112队根据省地质局下达的锑矿普查任务，在矿区20平方公里范围开展锑矿普查详查工作。股入主要工作量1：1万地质简测20.6平方公里；钻3孔2723米；槽探1766立方米；化学分析样204件。锑、萤石矿产于上二叠统乐平组中部（上含矿层）及大厂组（下含砂层）次生石英岩中，上含矿层五个钻孔见锑矿化，王露头上是2个工业小矿体长34～260米，宽10～100米、平均厚1.1～1.24米，含锑3.38～4%。下矿层圈出四个萤石矿体，长数米～160米，宽数米～65米，平均厚0.74～1.83米，含氧化钙品位31.39～73.98%该队提交的详查报告计算了锑金属储量540吨；萤石储量7098吨。报告及探明的萤石储量未经省地质局审查批准。
3746 | 贵州省关岭县坡贡萤石矿普查报告 | 李福田〔等〕 | 贵州省地质局112地质队 | 19740901 | 矿产勘查 | 普查 |  | 坡贡萤石矿位于关岭县城西北10公里处，属关岭县凡化乡所辖。完成工作量：1/5千地质草测7.5平方公里；探槽193立方米；小园井16米；浅钻53米；化学样124件；金属量样10件。坡贡萤石矿带，北起头木，东至坑边全长11公里，共六个萤石矿段，其中记六田矿段是工业价值为重点普查对象。矿化范围长675米，宽0-120米，厚0-16米；围岩为下二叠纪石灰岩，矿物为萤石、铅锌矿、石英、方解石等。萤石矿为白、紫、深灰色，呈粗晶 块状和浸梁状矿石。化学分析，氟化钙42.02-77.29％。经省地质局审批同意，提交萤石矿石量C级1.2万吨。锌矿预测储量5.90吨。
3861 | 贵州省六枝县平桥萤石矿普查评价报告 | 梁健雄，刘茂和，朱应富等 | 贵州一一二地质队 | 19750101 | 矿产勘查 | 普查 | 19740824 | 为满足钢铁工业、化学工业对萤石资料的需要，贵州一一二地质队于1974年8月对平桥萤石矿开展了普查评价工作。矿区位六枝南10公里，通公路。普查工作同年12月结束，完成主要工作量：1：2000地质草测2.8平方公里，钻探19米，槽547立方米，浅井9米，化学样118件，光谱11件。萤石矿赋存于上石炭统马平群上部灰岩之硅质岩段中，共圈出矿体9个，基本连续分布，矿体多呈囊状及不规则透镜状，长10～54米，厚0.87～5.81米，平均含CaF229.67～42.58，SiO247.41～61.42%。萤石一般为紫色，少为白色。矿床规模小具为贫矿。1975年1月提交报告，1975年11月经贵州省地质局审查，批准萤石矿储量D级0.8万吨，氟化钙0.3万吨。
3912 | 贵州沿河申基坡萤石--重晶石地质普查报告 |  | 贵州一0六地质队 | 19760501 | 矿产勘查 | 普查 | 19750601 | 为适应钢铁工业及地方“五小”工业对萤石矿产的需要，根据省地质局指示，一0六地质队于1975年6月对申基坡及其附近的英陵岩、龙家坡三矿床进行了地质普查。矿区面积约1.5平方公里，位沿河县城西南51～56公里，交通方便。萤石～重晶石矿脉受断层控制，矿体平地厚度0.74～0.62米，平均含CaF234.1～63.37%。求获萤石储量D级10.7万吨，地质储量11.8万吨。总观申基坡及其附近各萤石～重晶石矿床，CaF2含量一般较高，但厚度小，变化大，只适合地方“五小”开采，不宜再进行工作。提交储量未经审批。
3925 | 贵州习水县高岭土、萤石、重晶石矿产集（第一集） |  | 习水县工业局 | 19750601 | 矿产勘查 | 普查 |  | 习水县境内具有工业价值的高岭土矿均产于二迭系茅口灰岩与龙潭煤系接触处的不整合面附近之次生淋滤矿床，矿体形态及规模受蚀面上之岩溶控制，呈大小不等的似层状、透镜状、漏斗状、扁豆状、襄状、团块状及不规则状等产出。重晶石矿床及矿点均分布于桑木背斜轴部的河坝公社大岩、香树湾、桂花园及润南公社石背上、孔岩沟等地，产于震旦系灯影组含中磷矿层的结晶白云岩段之下的硅质白云岩段内的构造断裂带中，围岩蚀变以硅化为主，石英化次之。萤石矿床和矿点则分布于河坝公社大岩、香树湾及润南公社岩脚、胡家沟、孔岩沟等地，产于桑木背斜轴部上震旦系灯影组结晶白云岩段及硅质白云岩段中，有的产于构造断裂带内，有的沿白云岩的层间贯入。高岭土已知的六个矿区共计黑白矿各级储量14—16万吨，重晶石矿石储量59.22万吨，萤石矿石储量3.42万吨。
3988 | 贵州省正安县小雅萤石简报 |  | 正安县工业局 | 19770701 | 矿产勘查 | 普查 | 19770101 | 矿区位于庙塘褶皱之南，桴杩向斜之西，木耳向斜之东，呈一狭长隆起背斜构造，矿区为奥陶系地层所构成，含矿层位为下奥陶系红花色园组石灰岩。萤石矿体只有一条，中间厚两侧薄，呈透镜状，露出地表长达2.73m，最厚1.1m，最薄处0.3m。矿体垂直斜交岩层走向并露出地面，高达1.8m，萤石为白、浅紫等色，部份萤石初杂质浸染，外观为黄色，萤石呈粗粒块状、性脆、质较纯、品位高、矿体肉眼可见者有萤石、石英、方解石等非金属矿物，硫化矿物，氟化钙含量90.54—98.76%，共获得总储量486吨。
3989 | 贵州省正安县良坎萤石简报 |  | 正安县工业局 | 19770705 | 矿产勘查 | 预查 |  | 矿区位于和溪之北东，良坎电站之南，距县城20公里，交通比较方便。矿区地层岩性主要为奥陶系的灰岩，岩层走向北东，倾向南东，倾角35度。含矿层位为下奥陶系红花园组石灰岩，萤石矿体主要有上、中、下三条，产状呈似层状或透镜状，萤石矿体出露地表，均垂直岩层走向近于直立，倾角最小在80度以上。估算储量为3992吨，其中上矿体长81米，平均宽度20米，平均厚度0.5米，体重2.4吨/立方米，储量1944吨，中矿体长43米，平均宽20米，平均厚度0.6米，体重2.4吨/立方米，储量1238吨，下矿体厂30米，平均宽20米，平均厚0.5米，体重2.4吨/力量方面，储量720吨。
4011 | 贵州沿河丰水岭萤石——重晶石矿床地质勘探报告 |  | 贵州一0六地质队 | 19760601 | 矿产勘查 | 勘探 |  | 为满足国家对炼钢熔剂萤石的需要，一0六地质队对沿河丰水岭萤石——重晶石矿床进行了地质勘探。矿区位县城南西约35公里，交通便利。从1975年3月至1976年5月，共完成1：1000地质测量0.25平方公里，钻探2778.3米，坑探10.6米，成井27.9米，槽探45.3立方米，取各种样名736件。萤石——重晶石矿脉赋存于下奥陶统湄潭组，矿脉长700余米。矿石平均含CaF250.449%，BaSO455.47%，矿石选冶性能良好，可工业利用，矿床水文地质条件简单。1977年11月省地质局对提交报告进行了审查，批准萤石矿储量C级25.3万吨，D级3.9万吨； 重晶石矿储量C级35.2万吨，D级6.5万吨。1990年11月经省储量管理局复审，同意地质局的审查意见及批准的储量。
4079 | 贵州晴隆大厂锑矿东瓜岭、韮菜坪萤石矿普查评价报告 | 黄延年，徐同庆 | 贵州一一二地质队 | 19770601 | 矿产勘查 | 普查 | 19720901 | 根据省地质局指示：在晴隆碧康萤石矿床外围扩大远景，一一二地质队于1972年7月开始对东瓜岭及韮菜坪矿点进行普查评价。两矿点位于碧诏萤石矿床及晴隆锑矿之间，通公路。普查工作于同年12月结束。东瓜岭矿点完成主要工作量：1：5000地质草测8平方公里，钻探636.7米，槽探773.5立方米，浅井10米，各种取样36件；韮菜坪矿点完成主要工作量：1：2000地形地质草 测0.36平方公里，钻探735.6米，化学样22件，光谱样40件。萤石矿产于大厂层下部次生石英岩中，呈脉状、团块状及斑点状。矿体长40～100米，宽20～59米，厚0.33～1.38米，含CaF231.1～48.0%。东瓜岭矿点远景价值小，可小规模边采边探；韮菜坪矿点矿体小、不连续，工业价值不大，今后不需再做工作。东瓜岭求获萤石远景储量1万吨；韮菜坪求获萤石远景储量0.5万吨。
4138 | 贵州省赫章县石窝棚萤石矿点检查报告 | 高永康 | 贵州省113地质队 | 19780601 | 矿产勘查 | 预查 |  | 石窝棚萤石矿点位于赫章县城关以西约4.5公里，地理座标：东经104度41分42秒，北纬27度7分48秒，矿体出露标高1760—1780米。完成工作量有：1/千地形地质草测0.05km2,1/千地质剖面测量483米，坑探24米，槽探536m3，化学分析样品11件，光谱分析样品5件，岩矿鉴定样品8件小体重取样2件。地层出露有下二迭统茅口组和上二迭统峨眉山玄岩组。矿点位于近东西向走马坪背斜的南翼，呈单斜产出，无断裂构造。地层倾向155度至165度，倾角22度至38度。石窝棚萤石矿点，由（1）、（2）、（3）三个矿体组成，以（1）矿体最大，占全矿点萤石总储量的91%。（1）、（2）矿体的平面距离约160米，（1）、（3）矿体平面距离35米。（1）矿体位于石窝棚附近，矿体呈不规则的带状，大致顺层间分布，但矿体延展与岩层走向不一致，长轴方向为299度，与地层走向70度交角，在剖面上也具有穿层现象。采得矿石约270吨。（2）矿体位于（1）矿体西侧，长约10米，平面上呈剪刀状北东向展布，萤石产在浮土中，产状不明，现已采完，获得萤石20吨。（3）矿体位于（1）矿体东南，矿石产在浮土中，PD1和C1在基岩中均未见到萤石，矿体形态及产状不明，该矿体现已采完，获得萤石10吨。本区矿石为淡紫色、白色、灰色不等粒块状萤石，呈他形粒状相嵌结构，主要成分为萤石，矿物含量在90%以上。其他尚有少许石英、方解石、水云母，并广泛分布有气液包果体。矿石体重3.14。矿石化学组份，经11件样品测定，主要含量有：二氧化钙：84.72—99.66%，平均92.23%；二氧化硅：0.25—6.38%，平均2.63%；硫：0.04—0.16%，平均0.085%。
4563 | 贵州省正安县萤石、重晶石踏勘简报 | 侯志远 | 贵州省地质局102地质队 | 19811201 | 矿产勘查 | 预查 |  | 矿区位于正安县，完成工作量有1/500矿脉平面图0.035km2，1/5千地形地质草图2.2km2，采集矿脉和围岩的岩矿鉴定样21件，矿石的化学分析样28件，光谱分析样2件。初步查明正安萤石、重晶石呈脉状产出，具层控特征。CaF2含量高，一般为91.38-98.50%。如M1、M12即以这种结构为主。角砾状构造分两种情况：一种是由围岩角砾被方解石、重晶石、萤石胶结而成的负角砾状构造。见於M7、CaF2含量低为47.07%。化学分析结果：CaF2含量低，其它组份含量变高，而且变化较大。CaF2 27.15-69.71%，CaCo 1.31-8.79%，SiO2 1.44-6.47%，Fe2O3 0.25-0.45，S 3.93-7.96%。其中M7长达120米，平均宽度0.8米，化验结果CaF2 47.07%，CaCO 8.79%，SiO2 3.70%，Fe2O 0.18%，S 5.64%。
5431 | 贵州省长顺县金塘萤石矿点普查地质报告 | 陈文城〔等〕 | 贵州省地矿局115地质队 | 19881201 | 矿产勘查 | 普查 |  | 萤石矿点位于长顺县城西南10公里，面积18平方公里。矿点地处川黔南北构造带长顺背斜南部西侧。萤石矿产于石炭系中统黄龙群石灰岩底部，一般沿层间裂隙充填交代。已知有五处九个矿(化)点。分别叙述了各个矿点的长、厚、形态特征、主要成分、品位等。总之，各矿点规模均不大，矿石呈紫色或乳白色，以块状构造为主，矿体形态主要有复脉状和单脉状。矿石为Ⅰ级品或特级品，含氧化钙 84.71-99.80%，二氧化硅0.24-7.20%，硫0.005-0.02%， 磷 0-0.04%，萤石矿石总储量D级1087吨。在县城北面的摆塘乡石炭系上统马平群灰岩底部也见有萤石矿化现象，今后应加强工作。
5512 | 贵州省正安县格林萤石矿普查地质报告 | 李晓红〔等〕 | 贵州省地矿局106地质大队 | 19890101 | 矿产勘查 | 普查 |  | 格林萤石矿共有五个矿床，均位于正安县城东南。五个矿床的面积共0.46平方公里。矿床大部产于下奥陶统红花园组和桐梓组，少量产于中上寒武统娄山关群。萤石矿严格受张性断裂控制，呈脉状产出。厚度、品位变化不大。矿脉平均厚度1.20-3.43米，氧化钙 含量49.30-80.81%。矿脉长54-640米。矿床规模均属小型。矿石类型以重晶石--萤石型和闪锌矿--重晶石--萤石型为主，少数为重晶石--方解石--萤石型。重晶石、闪锌矿与萤石共生，可综合利用。报告对五个矿床的含矿地层、含矿构造特征及矿床特征和有害组分等内容均分别作了叙述。表内D级储量17.59万吨，矿物量10.92万吨；E级矿石量28.87万吨，矿物量18.53万吨；D＋E 级矿石量共46.46万吨，矿物量29.45万吨。重晶石远景储量20.35万吨。
6237 | 贵州德江县萤石矿大元矿区勘查地质报告 | 殷科华，朱华，张沛广 | 贵州地矿局106队 | 19981126 | 矿产勘查 | 普查 |  | 矿区位于德江县城北直距约38公里处，属泉口乡所辖，面积约5.9平方公里，交通条件一般。完成工作量：1：5千地质简测5.9平方公里，1：2千地质简测4.5平方公里，1：2千剖面测量1352米，槽探13.6立方米，剥土91.2立方米，各种样品采集47件。区内出露地层有寒武系下统金顶山组、清虚洞组；中统高台组、平井组及第四系。矿区位于金鸡岭背斜南东翼，为一单斜构造，地层走向北东，倾向南东，倾角5-28度。矿体赋存于寒武系下统清虚洞组，呈脉状产出，一般较规则，局部有膨胀、收缩现象。根据库抗体产出特征，可划分为1、2、3、4、5及6号6个矿体。1号矿体长224米，厚度2.40-3.14米，平均2.79米，矿石品位氟化钙含量93.33-99.36，平均96.32%；2号矿体长206米，厚1.40-2.36米，平均1.82米，矿石品位氟化钙含量84.87-99.06%，平均95.52%；3号矿体长70米，厚1.16米，矿石含氟化钙93.23%；4号矿体长142米，厚1.00米，矿石含氟化钙79.80-94.73%，平均87.27%；5号矿体长296米，厚2.11-2.25米，平均2.16米，矿石含氟化钙98.46-99.62%，平均99.06%；6号矿体长102米，厚1.0-1.46米，平均1.23米，矿石含氟化钙95.61-98.96%，平均96.97%。求获矿区内能利用萤石矿矿石储量20.67万吨，其中C级2.39万吨，D级18.28万吨。
6322 | 贵州省务川自治县涪洋镇双河萤石矿地质普查报告 | 代文坤，胡廷辉 | 贵州地勘局102队 | 19991201 | 矿产勘查 | 普查 |  | 矿区位于务川自治县城西26公里，面积0.1km2。交通方便。完成的工作量有：1:2000地质测量0.6km2，探槽374m3/8条，化学分析样41，小体重样4件等。出露地层有奥陶统湄潭组。红花园组及桐梓组。地层呈单斜产出，倾向60—85°，倾角15—25°。矿体呈似层状、透镜状、囊状产出，走向长700米，厚0.3—15.02米，平均8.13米。矿石自然类型为重晶石萤石型，具粒状结构、晶粒结构，呈块状、条带状、团块状、乳虫状构造。矿石成分主要为萤石，次为重晶石、方解石等。化学成分氟化钙69.18—94.17%，硫酸钡0.08—20.25%。氧化硅0.4—5.36%，碳酸钙0.27—29.72%，硫0.57—2.67%，磷0.017—0.025%。获得普通萤石D级52.99万吨，E级28.68万吨。折合氟化钙D级43.8万吨，E级23.7万吨，D+E级67.5万吨。
10344 | 务川东升矿业有限责任公司分水萤石浮选加工基地建设项目用地压覆矿产资源评估报告 | 樊鑫，潘国军，王承波[等] | 务川东升矿业有限责任公司 | 20081201 | 矿产勘查 | 其他 |  | 评估区位于务川县城北东28度方向约51公里处。交通较方便。该项目占地面积20001平方米，约30亩。预计投资约500万元，年产萤石矿六万吨。本次评估工作是在1/20万区域地质资料基础上，通过1/5千地质、矿产调查，对收集很调查的成果进行综合分析研究后，于2008年12月30日完成了对该萤石矿浮选加工基地建设项目用地压覆矿产资源评估工作和报告的编制。调查区出露的地层为第四系及奥陶系。评估区内无《矿产资源开采登记管理办法》附录中34个矿种的矿产资源分布，无设置的非重要矿产资源采矿权，因此，该项目既不压覆重要矿产资源，也不压覆非重要矿产资源。
13413 | 贵州省沿河县鸡冠山（坝竹山）萤石、重晶石矿区资源储量核查报告 | 胡大玲 | 贵州省地质矿产勘查开发局一○三地质大队 | 20100801 | 矿产勘查 | 其他 | 20090601 | 贵州省地质矿产勘查开发局一○三地质大队受贵州省矿产资源利用现状调查项目办公室委托，承担贵州省沿河县坝竹山萤石、重晶石矿的核查工作。 沿河县坝竹山萤石、重晶石矿位于沿河县城北西方位，矿区有乡村大道通达，矿区至上牙乡7 km，上牙距沿河县城115 km，交通较方便。 矿区内出露地层有上寒武统毛田组，奥陶系下统桐梓组、红花园组及第四系等。 截止2009年12月31日止，贵州省沿河县坝竹山萤石、重晶石矿矿区范围内，准采标高（1080-800m）范围内矿石量为150.9千吨，萤石资源总量68.5千吨，其中（333类）资源量28.6千吨，（334?类）资源量39.9千吨。伴生重晶石矿资源总量55.7千吨，其中333类资源量18.6千吨，334？类矿石资源量37.1千吨。
14660 | 贵州省沿河自治县水淹坝萤石矿区资源储量核查报告 | 杨鼎忠，龙上飞，余文波[等] | 中国建筑材料工业地质勘查中心贵州总队 | 20100601 | 矿产勘查 | 其他 | 20100220 | 根据《全国矿产资源利用现状调查》项目核查工作任务安排方案和贵州省矿产资源利用现状调查项目管理办公室下达的任务书（黔储量核查发[2009]321号）要求，中国建筑材料工业地质勘查中心贵州总队对贵州省沿河县水淹坝萤石矿区进行资源储量核查工作。 核查区位于沿河自治县水淹坝乡，为城关镇所辖。矿区出露地层有奥陶系下统红花园组、大湾组，中统宝塔组和第四系。矿区位于沿河背斜之北西翼。矿体呈陡倾斜脉状产出。 经本次储量核实计算，矿山保有萤石矿石量（333）类10.20千吨，CaF2矿物量4.70千吨。
14661 | 贵州省关岭自治县坡贡萤石矿区资源储量核查报告 | 杨鼎忠，龙上飞，余文波[等] | 中国建筑材料工业地质勘查中心贵州总队 | 20100601 | 矿产勘查 | 其他 | 20100220 | 根据《全国矿产资源利用现状调查》项目核查工作任务安排方案和贵州省矿产资源利用现状调查项目管理办公室下达的任务书（黔储量核查发[2009]27号）要求，中国建筑材料工业地质勘查中心贵州总队承担贵州省关岭自治县坡贡萤石矿资源储量核查工作。 核查区位于关岭自治县城北西方向直距约10km处，属关岭自治县坡贡镇所辖。区内出露地层有二叠系中统茅口组、上统龙潭组、三叠系下统、第四系。矿区位于三丈水背斜中段地带。 经本次储量核实计算，核查区内萤石矿石保有资源量（333）类12.33千吨，其中CaF2矿物量为5659.70吨，共生矿物锌矿矿石量0.37千吨，金属量5.90吨。
14662 | 贵州省务川自治县板桥场萤石矿区资源储量核查报告 | 杨鼎忠，胡方密，余文波[等] | 中国建筑材料工业地质勘查中心贵州总队 | 20100601 | 矿产勘查 | 其他 | 20100220 | 根据《全国矿产资源利用现状调查》项目核查工作任务安排方案和贵州省矿产资源利用现状调查项目管理办公室下达的任务书（黔储量核查发[2009]34号）要求，中国建筑材料工业地质勘查中心贵州总队对遵义务川县板桥场萤石矿区进行资源储量核查工作。 核查区位于贵州省务川仡佬族苗族自治县浞水镇分水乡，隶属浞水镇所辖。区内出露地层有奥陶系下统红花园组、湄潭组、第四系。核查区属扬子准地台黔北台隆遵义断拱凤冈北北东向构造变形区的毛田背斜北西翼，地层呈单斜产出。 经本次储量核实计算，核查区内矿山保有萤石（333）+（334）？矿石量90.20千吨，其中（333）21.30千吨，（334）？68.90千吨。采空区消耗萤石矿石量1.00千吨，萤石矿物量0.70千吨。
14663 | 贵州省务川县柏村萤石矿区资源储量核查报告 | 杨鼎忠，唐光怀，余文波[等] | 中国建筑材料工业地质勘查中心贵州总队 | 20100601 | 矿产勘查 | 其他 | 20100420 | 根据《全国矿产资源利用现状调查》项目核查工作任务安排方案和贵州省矿产资源利用现状调查项目管理办公室下达的任务书（黔储量核查发[2009]340号）要求，中国建筑材料工业地质勘查中心贵州总队承担务川自治县柏村萤石矿区的资源储量核查工作。 核查区位于务川自治县柏村镇，属柏村镇所辖。矿区出露地层有奥陶系下统湄潭组、红花园组。矿区位于镇南背斜南东翼近轴部，地层呈单斜产出。核查区内矿石含氟化钙一般在70-90%，平均80%左右。 经本次储量核实计算，柏村萤石矿山保有（333）矿石资源量为10.52千吨，CaF2矿物资源量8.38千吨，采空区消耗量12.30千吨，CaF2矿物量9.92千吨。
14664 | 贵州省沿河自治县丰水岭萤石矿区资源储量核查报告 | 杨鼎忠，龙上飞，余文波[等] | 中国建筑材料工业地质勘查中心贵州总队 | 20100601 | 矿产勘查 | 其他 | 20100220 | 根据《全国矿产资源利用现状调查》项目核查工作任务安排方案和贵州省矿产资源利用现状调查项目管理办公室下达的任务书（黔储量核查发[2009]339号）要求，中国建筑材料工业地质勘查中心贵州总队承担贵州省沿河县丰水岭萤石矿区的资源储量核查工作。 核查区位于沿河县丰水岭，属官舟镇所辖。矿区出露地层为奥陶系下统湄潭组、红花园组。矿床位于夹石背斜北西翼。矿床呈单斜产出。 经本次储量核实计算，核查区内保有萤石矿石量：（332）+（333）共计309.54千吨，其中（332）270.20千吨，（333）39.34千吨。（CaF2）矿物量：（332）+（333）共计149.28千吨，其中（332）134.26千吨，（333）15.02千吨。
14665 | 贵州省沿河自治县洞坳口萤石矿区资源储量核查报告 | 杨鼎忠，龙上飞，余文波[等] | 中国建筑材料工业地质勘查中心贵州总队 | 20100601 | 矿产勘查 | 其他 | 20100220 | 根据《全国矿产资源利用现状调查》项目核查工作任务安排方案和贵州省矿产资源利用现状调查项目管理办公室下达的任务书（黔储量核查发[2009]35号）要求，中国建筑材料工业地质勘查中心贵州总队承担了贵州省沿河自治县洞坳口萤石矿区的资源储量核查工作。 核查区位于沿河县洞坳口村，属黄土乡所辖。矿区出露有奥陶系下统桐梓组、红花园组、大湾组及第四系。矿床位于金鸡岭大背斜东南翼。矿区范围内矿石品位CaF215.51-74.47%，平均品位39.19%。 经本次储量核实计算，核查区内保有萤石矿石量（333）类419.888千吨，CaF2矿物量（333）类177.101千吨。
14666 | 贵州省务川自治县鹿坪萤石矿区资源储量核查报告 | 杨鼎忠，龙上飞，余文波[等] | 中国建筑材料工业地质勘查中心贵州总队 | 20100601 | 矿产勘查 | 其他 | 20100218 | 根据《全国矿产资源利用现状调查》项目核查工作任务安排方案和贵州省矿产资源利用现状调查项目管理办公室下达的任务书（黔储量核查发[2009]28号）要求，中国建筑材料工业地质勘查中心贵州总队承担务川县鹿坪萤石矿核查区进行资源储量利用现状核查工作。 核查区位于务川自治县鹿坪乡，属都儒镇所辖。工作区出露有寒武系、娄山关组、奥陶系下统桐梓组、红花园组、湄潭组。矿区位于务川复向斜西翼，地层呈单斜产出。 经本次储量核实计算，矿山保有矿石资源储量（333）+（334）？176.40千吨，CaF2量为110.76千吨。其中（333）：矿石50.20千吨，CaF2量为31.25千吨；（334）？：矿石126.20千吨，CaF2量为79.51千吨。
14667 | 贵州省紫云自治县选矿厂萤石矿区资源储量核查报告 | 杨鼎忠，胡方密，余文波[等] | 中国建筑材料工业地质勘查中心贵州总队 | 20100601 | 矿产勘查 | 其他 | 20100318 | 根据《全国矿产资源利用现状调查》项目核查工作任务安排方案和贵州省矿产资源利用现状调查项目管理办公室下达的任务书（黔储量核查发[2009]37号）要求，中国建筑材料工业地质勘查中心贵州总队承担了贵州省紫云自治县选矿厂萤石矿区资源储量核查工作。 核查区位于紫云自治县黎明村，属宗地乡所辖。工作区内出露地层为古生界石炭系下统摆佐组和零星分布的第四系浮土。岩层呈单斜产出。 经本次储量核实，截止2009年12月31日查明了该工作区已采空闭坑。
14668 | 贵州省六枝特区平桥萤石矿区资源储量核查报告 | 杨鼎忠，龙上飞，余文波[等] | 中国建筑材料工业地质勘查中心贵州总队 | 20100601 | 矿产勘查 | 其他 | 20100218 | 根据《全国矿产资源利用现状调查》项目核查工作任务安排方案和贵州省矿产资源利用现状调查项目管理办公室下达的任务书（黔储量核查发[2009]33号）要求，中国建筑材料工业地质勘查中心贵州总队承担贵州省六枝特区平桥萤石矿区的资源储量核查工作。 核查区位于六枝特区平桥乡，属六枝特区洒志乡所辖。矿区出露地层为石炭系上统马平组。矿床位于九层山背斜南翼向东倾伏部位。核查区内平均品位CaF229.47-42.58%。 经本次储量核实计算，贵州省六枝特区平桥萤石矿区保有资源量为：矿石量（333）类8.57千吨，CaF2矿物量2.97千吨。
14669 | 贵州省道真自治县棕坪萤石矿区资源储量核查报告 | 杨鼎忠，龙上飞，余文波[等] | 中国建筑材料工业地质勘查中心贵州总队 | 20100601 | 矿产勘查 | 其他 | 20100218 | 根据《全国矿产资源利用现状调查》项目核查工作任务安排方案和贵州省矿产资源利用现状调查项目管理办公室下达的任务书（黔储量核查发[2009]34号）要求，中国建筑材料工业地质勘查中心贵州总队承担道真自治县棕坪萤石矿区的资源储量核查工作。 核查区位于道真县城以南平距约45公里，属道真县棕坪乡所辖。区域内出露地层有寒武系、奥陶系、自留系、泥盆系、石炭系、二叠系地层。矿区位于棕坪背斜之中部之西翼。矿区内萤石矿CaF2含量92.54-97.48%，平均95.08%。 经本次储量核实计算，核查区保有矿石资源量347.58千吨，其中（333）101.58千吨，（334）？246.00千吨。
14670 | 贵州省务川县双河萤石矿区资源储量核查报告 | 杨鼎忠，唐光怀，余文波[等] | 中国建筑材料工业地质勘查中心贵州总队 | 20100601 | 矿产勘查 | 其他 | 20100218 | 根据《全国矿产资源利用现状调查》项目核查工作任务安排方案和贵州省矿产资源利用现状调查项目管理办公室下达的任务书（黔储量核查发[2009]29号）要求，中国建筑材料工业地质勘查中心贵州总队对务川县双河萤石矿核查区进行资源储量核查工作。 核查区位于贵州省务川仡佬族苗族自治县涪洋镇，隶属涪洋镇所辖。区内出露地层有第四系、奥陶系下统湄潭组、红花园组及桐梓组。矿区位于镇江向斜南西翼，地层呈单斜产出。 经本次储量核实计算，核查区内保有（332）+（333）类矿石资源量193.50千吨，其中（332）类28.10千吨（萤石17.80千吨、重晶石10.30千吨），（333）类165.40千吨（萤石104.60千吨、重晶石60.80千吨）。
14671 | 贵州省德江县长河萤石矿区资源储量核查报告 | 杨鼎忠，唐光怀，余文波[等] | 中国建筑材料工业地质勘查中心贵州总队 | 20100801 | 矿产勘查 | 其他 | 20100420 | 根据《全国矿产资源利用现状调查》项目核查工作任务安排方案和贵州省矿产资源利用现状调查项目管理办公室下达的任务书（黔储量核查发[2009]342号）要求，中国建筑材料工业地质勘查中心贵州总队承担德江县长河萤石矿核查区的资源量利用现状核查工作。 核查区位于德江县南杆乡，属南杆乡所辖。矿区出露地层为奥陶系下统桐梓+红花园组、湄潭组、中上统宝塔组、志留系下统龙马溪组。矿区位于天家山背斜南东翼，为一单斜构造。矿区范围内矿石含CaF2平均41.14%。 经本次储量核实计算，累计矿石总资源量为320.02千吨，现保有（333）+（334）？矿石量为241.66千吨，其中（333）矿石量为29.47千吨，（334）？矿石量为212.19千吨。采空区消耗矿石资源量78.36千吨。
14672 | 贵州省德江县滚坪萤石矿区资源储量核查报告 | 杨鼎忠，唐光怀，余文波[等] | 中国建筑材料工业地质勘查中心贵州总队 | 20100801 | 矿产勘查 | 其他 | 20100620 | 根据《全国矿产资源利用现状调查》项目核查工作任务安排方案和贵州省矿产资源利用现状调查项目管理办公室下达的任务书（黔储量核查发[2009]343号）要求，中国建筑材料工业地质勘查中心贵州总队承担德江县滚坪萤石矿区的资源量核查工作。 核查区位于德江县滚坪乡，属德江县煎茶镇所辖。矿区内出露地层有寒武系中上统娄山关群，奥陶系下统桐梓组、红花园组至湄潭组中统，志留系下统马溪组及第四系。矿区位于德江背斜的北西翼。矿体呈陡倾斜脉状产出。 经本次储量核实计算，矿山未占用保有萤石矿石资源储量（333）+（334）？类为47.10千吨，其中（333）资源储量为21.50千吨，（334）？资源储量为25.60千吨。
14673 | 贵州省沿河自治县黑獭萤石矿区资源储量核查报告 | 杨鼎忠，龙上飞，余文波[等] | 中国建筑材料工业地质勘查中心贵州总队 | 20100401 | 矿产勘查 | 其他 | 20100220 | 根据《全国矿产资源利用现状调查》项目核查工作任务安排方案和贵州省矿产资源利用现状调查项目管理办公室下达的任务书（黔储量核查发[2009]320号）要求，中国建筑材料工业地质勘查中心贵州总队承担了贵州省沿河县黑獭萤石矿区资源储量核查工作。 核查区位于沿河自治县黑獭乡，属官舟镇所辖。本矿区出露地层有下奥陶统红花园组，大湾组及第四系。矿区位于沿河背斜的北西翼上，地层呈单斜层状产出。矿区范围内矿石含CaF2一般16.03-96.91%，平均63.02%。 经本次储量核实计算，截止2009年12月31日查明了贵州省沿河县黑獭萤石矿保有（333）类矿石资源储量总数为37.96千吨，CaF2矿物量24.73千吨。
14674 | 贵州省沿河自治县白岩萤石矿区资源储量核查报告 | 杨鼎忠，龙上飞，余文波[等] | 中国建筑材料工业地质勘查中心贵州总队 | 20100601 | 矿产勘查 | 其他 | 20100220 | 根据《全国矿产资源利用现状调查》项目核查工作任务安排方案和贵州省矿产资源利用现状调查项目管理办公室下达的任务书（黔储量核查发[2009]338号）要求，中国建筑材料工业地质勘查中心贵州总队承担沿河县白岩萤石矿核查区的资源储量利用现状核查工作。 核查区位于沿河自治县白岩村，属塘坝乡所辖。矿区出露地层为寒武系上统毛田组、奥陶系下统桐梓组、红花园组。矿区位于长丰向斜之次级塘坝向斜南西翼。地层呈单斜产出。 经本次储量核实计算，核查区内保有总矿石资源量（333）类14.70千吨，（334）？类83.50千吨。其中：萤石（CaF2）矿物量36.34千吨，其中（333）类5.76千吨，（334）？类30.58千吨。
14675 | 贵州省都匀市洛邦萤石矿区资源储量核查报告 | 杨鼎忠，龙上飞，余文波[等] | 中国建筑材料工业地质勘查中心贵州总队 | 20100601 | 矿产勘查 | 其他 | 20100220 | 根据《全国矿产资源利用现状调查》项目核查工作任务安排方案和贵州省矿产资源利用现状调查项目管理办公室下达的任务书（黔储量核查发[2009]36号）要求，中国建筑材料工业地质勘查中心贵州总队承担了贵州省都匀市洛邦萤石矿核查区的资源储量核查工作。 核查区位于都匀市城东方向洛邦镇，属洛邦镇所辖。区内出露地层主要为寒武系中上统娄山关群、奥陶系下统桐梓组、红花园组、大湾组、志留系上统翁项组、泥盆系下统邦寨组地层。区内出露地层呈单斜产出。 经本次储量核实计算，核查区内萤石矿石保有资源量（333）+（334）？类矿石资源量126.00千吨，其中（333）类50.00千吨，（334）？类76.00千吨。
14688 | 贵州省萤石矿资源利用现状调查成果汇总报告 | 杨鼎忠，徐健，邓克勇 | 中国建筑材料工业地质勘查中心贵州总队 | 20111202 | 矿产勘查 | 其他 | 20070820 | 根据国土资源部国土资发[2007]192、193号文《关于开展全国矿产资源储量利用调查工作的通知》的精神和要求，全面开展矿产资源领域的国情调查。项目由国土资源部牵头，中国地质科学院矿产资源研究所具体承担，按照全国项目办总体要求和部署，贵州省启动了萤石矿资源利用现状调查，在全面完成现状调查的基础上，根据国土资源部单矿种省级汇总技术要求，进行贵州省萤石矿资源利用现状调查汇总工作。 按照核查矿区划分原则，贵州省普通萤石矿共划分核查矿区32个。其中，大型矿区1个，中型矿区6个，小型矿区25个。主要产于奥陶系下统红花园组地层中，普遍分布在沿河、务川、道真、德江及都匀一带；其次产于三丈水背斜南西翼近轴部的茅口组、石炭系上统马平组、石炭系下统摆佐组地层中。全省萤石矿多呈脉状、似层状、透镜状顺断层或其上下盘的碳酸盐岩地层中，矿床类型为中低温热液充填型萤石矿。 经本次储量核实统计，贵州省萤石矿累计查明资源储量7302.17千吨。 其中，保有资源储量6801.32千吨；已占用保有资源储量4024.32千吨；未占用保有资源储量2777千吨；累计消耗资源储量500.85千吨；基础储量248.3千吨。
15546 | 贵州省包树背斜萤石矿找矿战略选区研究成果报告 | 徐安全，邓克勇，李朝晋，汤良明 | 贵州省地质调查院 | 20140101 | 矿产勘查 | 预查 | 20140101 | 项目为国土厅2013年招标项目；目的是探索包树背斜、新屯背斜中受二叠系-三叠系界面控制的热液型萤石矿，为整装勘查提供找矿靶区；任务是通过地、物、化、遥、山地工程等工作手段，初步查明区内萤石矿成矿地质条件，总结成矿规律，建立找矿模型，圈定找矿靶区。工作区隶属望谟县石屯、新屯、打易等乡（镇）；地貌为低山-低中山侵蚀-剥蚀脊状山沟谷；地理坐标为东经105°52′59″-106°11′09″，北纬25°08′57″-25°27′02″、交通方便。图件使用MapGis软件成图。工作区地质构造较复杂，产于背斜翼部张性断裂、裂隙、层间破碎带，萤石矿受地层、构造双重控制，为中低温热液型矿床。全面完成设计工作量，提交成果报告及附图纸质4套、电子文档各3套，对工程控制的矿体，估算334？级矿石量5460.11千吨、预测远景资源量14529.63千吨，成果报告经专家评审获优秀，评分90分。
15580 | 贵州省务川-沿河萤石矿（铅锌）找矿战略选区 | 贺永忠，赵磊，安亚运[等] | 贵州省地质调查院 | 20150710 | 矿产勘查 |  | 20140101 | 贵州省务川-沿河萤石（铅锌）找矿战略选区项目，是由贵州省国土资源厅组织实施的《贵州省矿产资源整装勘查找矿战略选区项目》（黔国土资发[2013]63号）中的一个子项目。工作区位于贵州省北东部务川-沿河一带，西起涪洋，东至沿河，北达砚山，南迄石朝。隶属务川县、德江县、沿河县，面积约2887平方公里。项目以柏村背斜、土地坳背斜、夹石背斜中受控于桐梓组、红花园组及湄潭组的热液型萤石矿为研究对象，采用收集资料、1∶50000专项路线地质调查、1∶10000矿区填图、地层剖面测量、构造剖面测量、槽探、物探等工作手段，对区内共、伴生矿产进行综合调查评价。项目取得主要进展和认识：1.大致查明了矿床（矿点、矿化点）的地质特征及分布规律，探究了矿床成因及成矿规律。2.大致查明了矿床（矿点、矿化点）受地层与构造双重控制。3.大致查明了矿石的矿物成份、化学成分与含量，矿石结构、构造，及矿石中主要有益组份的赋存状态与含量。4.初步建立了工作区成矿模式与找矿模型。5.初步确定了萤石矿的成矿温度及成矿期次。6.优选了2个找矿远景区，3个整装勘查区，6个找矿潜力靶区。其中涪洋-柏村远景区预算矿石量232.27万吨，其中萤石预算资源量为125.39万吨，重晶石预算资源量为79.86万吨；土地坳远景区预算矿石量210.57万吨，其中萤石预算资源量为61.24万吨，重晶石预算资源量为128.82万吨。
16611 | 《贵州省紫云-罗甸地区萤石矿找矿突破战略选区地质成果报告》 | 董艳杰，肖雄，史宝平，陈晓华，罗其均，李磊，杨茂书，唐龙，赵 刚，宋致军，胡旭，赵春林，何学斌，陈维，朱静 | 贵州省地质矿产勘查开发局一一五地质大队 | 20171202 | 矿产勘查 | 预查 | 20161201 | 受贵州省土地矿产资源储备局委托，贵州省地质矿产勘查开发局一一五地质大队于2016年12月对贵州省紫云-罗甸地区萤石矿找矿突破战略选区开展调查工作，并于2018年1月提交《贵州省紫云-罗甸地区萤石矿找矿突破战略选区成果报告》。贵州省紫云—罗甸地区萤石矿找矿突破战略选区位于贵州省西南部，隶属紫云县、罗甸县管辖，选区至紫云县城平距约27公里，运距约47公里工作区大地构造区域位于扬子陆块江南复合造山带右江裂谷—前陆盆地区望谟北西向褶皱带与黔南坳陷区都匀南北向隔槽式褶皱变形区之间、紫云—垭都深大断裂南东端之北东侧。矿区赋矿地层为石炭系下统摆佐组，萤石矿主要赋存于摆佐组地层中断，矿石类型属碳酸盐岩石中的层控型脉状、似层状萤石矿。矿体地段地形条件利于排水，水文地质条件简单。本次工作共施工钻孔1个，进尺326.16米，剥土共18条1837m3，各类样品检测349件。通过本次工作，圈定萤石矿找矿靶区1处。提交地质成果可为矿区下步勘探工作提供地质依据。
17634 | 贵州省兴仁县放马坪萤石矿详查报告 | 张安泽，郭勇，董华 | 贵州博金矿产开发有限公司 | 20200529 | 矿产勘查 | 详查 | 20130501 | 放马坪萤石矿详查区位于兴仁市区北，属兴仁市潘家庄镇及下山镇管辖。地理坐标(2000坐标):东经105°08′05″-105°11′01″；北纬25°35′26″-25°37′00″。贵州天辰地矿技术咨询有限公司开展野外了详查地质工作，野外验收通过后，业主委托贵州博金矿产开发有限公司利用原普查、详查资料，编制提交详查报告。勘查区区域大地构造位置属扬子准地台黔北台隆六盘水断陷普安旋扭构造变形区。勘查区赋矿地层为上二叠统大厂层（P3dc），主要由次生石英岩，蚀变粘土岩（高岭石化、黄铁矿化），砂质页岩组成，厚度一般3.38—54.00m。萤石赋存于次生石英岩及蚀变粘土岩中，为层间破碎带型矿体，呈似层状产出，矿体赋存严格受围岩产状控制，其产状与围岩地层产状基本一致。区内共发现2个萤石矿体，其中，A1矿体平均厚2.02m，平均品位46.20%；A2号矿体是矿区最大的矿体，平均厚1.88m，平均品位61.06%。矿石矿物以萤石为主，脉石矿物主要为石英、方解石、石膏、重晶石等，矿石类型主要为石英—萤石矿矿石。
17786 | 贵州省务川自治县涪洋镇双河重晶石萤石矿详查报告 | 苏 亮 广，赵 滔，高 攀，王 虎 | 贵州博富源工程有限公司 | 20201008 | 其他 | 详查 | 20170720 | 经本次详查工作，圈定萤石矿体3个，经过估算，截止2017年11月09日，贵州省务川自治县涪洋镇双河重晶石萤石矿详查区范围内（标高+680m—+970m）萤石矿总资源量为732.62千吨，其中控制的内蕴经济资源量(332)399.86千吨；推断的内蕴经济资源量(333)332.76千吨。查明资源量中（332）类型资源量占54.58%，（333）类型资源量占45.42%。
17875 | 贵州省赫章县财神镇岳家坡萤石矿资源储量核实及详查报告 | 胡哲兵，田亮，吕锐，余祥，宋晨，张传良，肖英 | 贵州省地矿局一一三地质大队 | 20200523 | 矿产勘查 | 详查 | 20190508 | 赫章县山上矿业有限公司委托贵州省地矿局一一三地质大队进行赫章县财神镇岳家坡萤石矿资源储量核实及详查工作。 工作区位于赫章县北部朱明乡、财神镇、结构乡交叉位置，面积22.2995Km2。大地构造位置为羌塘-扬子-华南板块扬子地块上扬子地块毕节弧形褶皱带六曲河向斜的北西翼。工作区出露的地层从老到新有二叠系中统茅口组、峨眉山玄武岩组、上统龙潭组及第四系。 萤石矿产于二叠系中-上统峨眉山玄武岩和中统茅口组灰岩中，受北西向断裂和二叠系中统茅口组与二叠系中-上统峨眉山玄武岩接触界面控制。工作区共圈定8个萤石矿体，1-6号矿体及8号矿体产状基本一致，均为260°-280°∠65-80°。矿脉形态规则，产状较稳定；7号矿体产状245°∠13°。 完成工作量:1/5千地质测量22.2995平方公里，1/2千地质测量6.60平方公里，1/1千勘探线剖面测量15公里，1/1万水文地质、工程地质、环境地质测量30平方公里，钻孔1246.77米/9孔，槽探（剥土）1024.28立方米，老硐(平硐)清理1194.80米。 截至2019年12月31日，赫章县财神镇岳家坡萤石矿矿区范围（估算标高+2300-+2040m）内萤石矿矿石总资源量504.09千吨（CaF2245.45千吨）。其中：消耗量44.79千吨（CaF226.49千吨），保有资源量459.30千吨（CaF2218.96千吨）。保有资源量中：控制资源量241.69千吨（CaF2112.71千吨）、推断资源量217.61千吨（CaF2106.25千吨），控制资源量占保有资源量百分值为53%。
18207 | 贵州省沿河县板场镇丰水岭萤石矿储量核实报告 | 成煜涛，何力新，李国超 | 沿河土家族自治县梅兰矿业有限公司 | 20201203 | 矿产勘查 | 开发勘探 | 20200701 | 贵州省沿河县板场镇丰水岭萤石矿位于贵州省沿河板场镇北西平距3—5km的板场镇联文村、新光村和官州镇灯塔村。其地理坐标: 东经：108°20′07″～108°21′55″；北纬：28°27′36″～28°30′29″。2015年11月2日沿河县板场镇丰水岭萤石矿依法取得沿河土家族自治县国土资源局颁发的采矿许可证，证号为C5222002009056130079458，有效期为2015年11月2日至2020年11月2日，开采矿种为萤石（普通），开采方式为地下开采，生产规模为3万吨/年，矿区面积为3.7327 km2，可采深度：+665m—+400 m，矿区由14个拐点坐标圈定。 矿区大地构造位置位于羌塘-扬子-华南板块-扬子陆块上扬子地块黔北隆起区凤岗南北向构造变形区。区域内褶皱构造以复式为主，具有窄向斜、宽背斜组成的较典型的侏罗山式隔槽式褶皱组合特点。断裂构造以北东及北西向断裂为主，主要分布于背斜轴部及向斜两翼。矿区位于沿河背斜北西翼，矿区为单斜岩层，地层走向北西至南东，倾向北东45—55°，倾角在8—12°之间。区内北西向断裂构造发育，萤石矿及萤石矿脉沿该断裂方向分布。矿体赋存于奥陶系下统桐梓组(O1t）+红花园组（O1h）地层内，地层岩性以灰色中至厚层泥晶、亮晶、砂屑、白云质生物屑灰岩，厚层—块状生物砂屑灰岩、重结晶生物屑灰岩夹白云质灰岩及砾屑灰岩为主，为低温热液型矿床。沿河县板场镇丰水岭萤石矿床由4个矿体组成。1＃萤石矿体走向317°，倾向南西，倾角80°。萤石矿体走向上延伸长386m，矿体厚度为0.7m-1.28m，萤石品位（CaF2）31.16—56.13％，平均42.54％。2＃萤石矿体走向316°，倾向南西，倾角75°-82°。萤石矿体走向上延伸长910m，矿体厚度为0.7m-1.4m，萤石品位（CaF2）22.04—77.08％，平均45.84％。3＃萤石矿体走向341°，倾向南西，倾角65°。萤石矿体走向上延伸长281m，矿体厚度为0.71m-1.52m，萤石品位（CaF2）25.10—57.21％，平均41.40％。4＃萤石矿体走向326°，倾向南西，倾角65°。萤石矿体走向上延伸长163m，矿体厚度为0.70m-1.10m，萤石品位（CaF2）31.14—51.01％，平均40.20％。 本次储量核实工作截止2020年10月31日，矿区范围+665—+400m标高累计查明萤石矿资源储量51.176万吨，其中消耗资源量22.677万吨，控制资源量18.975万吨，推断资源量为9.524万吨；其中，控制资源量占保有资源量总数的66.58%。
18232 | 贵州省六枝特区平桥萤石矿详查（最终）报告 | 王世贵，吴波，田景银，何卫军，符家骏，余雷，张伟，刘甲，宋书伦，于素芹，张一兵，宋爽 | 贵州省地质矿产资源开发股份有限公司 | 20210406 | 矿产勘查 | 详查 | 20200301 | 贵州省六枝特区平桥萤石普查探矿权人为西南能矿集团股份有限公司，探矿权面积2.16km2，探矿权T5200002020076040055891。项目野外工作分为两个阶段实施，第一阶段2020年3-5月的资源初步评价阶段（普查），第二阶段2020年7-12月的详查加密阶段，共完成1:2000地质测量2.16km2，钻探5060.86m/39孔，探槽、剥土2495.39m3，1:5000水工环地质调查2.16km2，各类样品采集及分析1981件，经费投入660万元。 六枝特区平桥萤石矿隶属于贵州省六盘水市六枝特区，处于六盘水叠加褶皱带的南东端东西向九层山背斜南翼东段倾伏端。矿区及周边地区出露地层有石炭系-二叠系南丹组灰岩、龙吟组硅化蚀变岩及泥灰岩、栖霞组灰岩、第四系。萤石矿具有中低温构造热液成因的特征，属中低温热液萤石矿床，为碳酸盐岩中的层控型层状、似层状萤石矿床。矿区内萤石矿体呈似层状、透镜状、豆荚状产于二叠系下统龙吟组第一段（P1l1）硅化蚀变带中，矿体严格受到硅化蚀变带控制。本次详查工作圈定了Ⅰ、Ⅱ、Ⅲ三个矿体，Ⅰ矿体为主矿体。截止2021年04月06日，估算矿石量185.7万吨，CaF2资源量46.0万吨，平均厚度3.61m，平均品位24.76%。矿床规模达中型。区内萤石矿石矿物以萤石、石英、高岭石为主，具自形、半自形、他形-半自形结晶结构；多为块状构造、角砾状构造。属萤石-石英型矿石，为易选矿石类型。各矿体实际控制工程间距在25-200m不等，本次详查工作确定勘查类型和工程间距合理，符合相关规范要求，达到详查阶段的控制程度。矿区水文地质勘探类型、工程地质类型、地质环境质量均为中等。
18261 | 贵州省赫章县财神镇岳家坡萤石矿资源储量核实及补充详查报告 | 余祥，毛武友，严成磊，张传良，宋晨，胡哲兵 | 贵州省地矿局一一三地质大队 | 20210625 | 矿产勘查 | 详查 | 20210120 | 本项目为贵州省赫章县财神镇岳家坡萤石矿资源储量核实及补充详查。采矿权人为赫章县山上矿业有限公司，采矿证号：C5224002010076130071297，到期时间2020年7月14日。项目承担单位：贵州省地矿局一一三地质大队。 工作区位于赫章县北部朱明乡、财神镇、结构乡交叉位置，面积22.2995Km2。 萤石矿产于二叠系中-上统峨眉山玄武岩和中统茅口组灰岩中，受北西向断裂和二叠系中统茅口组与二叠系中-上统峨眉山玄武岩接触界面控制。工作区共圈定14个萤石矿体。2020年储量核实及详查报告圈定8个矿体，1-6号矿体及8号矿体产状基本一致，均为260°-280°∠65-80°。矿脉形态规则，产状较稳定；7号矿体产状245°∠13°。本次储量核实及补充详查勘查共圈定6个矿体，矿体编号延续2020年储量核实及详查报告编号，为9、10、11、12、13、14矿体,矿体产状245-265°∠10-14°,13矿体产状30°∠10°。本次储量核实及补充详查勘查工作是在原储量核实及详查工作基础上开展的，矿山采用地表槽探（剥土），深部老硐控制，基本查明了矿体的产状、厚度、形态和矿石质量特征；对矿脉的控制网度为走向100m,倾向50m。矿体边界已基本控制，控制程度达到详查要求。对矿石的工业利用性能进行了初步评价。 原储量核实及详查和本次储量核实及补充详查共累计查明资源储量矿石量(控制+推断+采空)561.00千吨，CaF2(控制+推断+采空)268.13千吨，平均品位43.16%。其中保有资源量：（控制资源量）矿石量251.85千吨，CaF2115.07千吨；（推断资源量）矿石量262.49千吨，CaF2125.53。 （消耗资源量）矿石量46.66千吨，CaF227.53千吨；属萤石矿中型规模。 工作区萤石矿适宜手选，且具有良好的可浮选性，工作区总体开采技术条件简单，水文地质条件简单、工程地质条件简单，地质环境条件良好。矿山开采不会诱发较大规模的地质灾害和对环境的影响。
18286 | 纳雍县曙光乡小石柱萤石矿（延续）资源/储量核实报告 | 贾立新 | 贵州崇岭矿业咨询有限公司 | 20180715 | 矿产勘查 | 开发勘探 | 20180602 | 贵州崇岭矿业咨询有限公司受威宁盛源矿业有限公司委托，对纳雍县曙光乡小石柱萤石矿进行储量核实工作，并提交《纳雍县曙光乡小石柱萤石矿（延续）资源/储量核实报告》，为下一步延续采矿权手续提供依据。 区域上评估区大地构造处于友谊至罗家大屯山背斜部南东端，矿区出露地层有二叠系（P）和第四系（Q）等地层。 通过收集与原有地质探矿工程资料，结合原采样分析数据，查明矿区范围有萤石矿体4个，划分为5个资源量估算块段，截止2018年8月30日，查明萤石矿资源储量63.46万吨（21.15万立方米），其中（122b）类3.90万吨（1.3万立方米）， (333)类59.56万吨（19.85万立方米）。
18305 | 贵州省六枝特区平桥萤石（锂）矿详查（终）报告 | 黄庆，何良伦，金翔霖等 | 贵州省地矿局一一三地质大队 | 20210330 | 矿产勘查 | 详查 | 20200315 | 六枝特区平桥萤石（锂）矿详查（终）项目勘查区位于六枝特区郎岱镇平桥村，地理坐标：东经105°19′59″—105°21′30″，北纬26°01′35″—26°02′43″，面积3.3km2，区内未设置矿业权。勘查资金来源于贵州省财政专项资金。 本次野外工期为2020年4月至2020年12月。 完成主要实物工作量：1:5000地形测量10km2，1:5000地质填图7km2，1:10000区域水文地质填图13km2，1:5000水工环地质填图7km2，钻探9665.11m/28孔，萤石基本分析样497件，Li2O基本分析样1588件，萤石物理学样108件，水质分析样12件，矿石选冶试验样1件。共计投入勘查经费1603.6万元。 通过本次勘查，结合以往地质工作。基本查明勘查区地质构造特征，基本查明区内萤石矿体的数量、分布范围、产出部位、矿体形态变化、规模及其分布规律、矿石质量特征及加工技术性能，详细查明水工环等开采技术条件。对共生Li2O的赋存层位、分布范围、含锂岩石质量特征及其可选性等作了综合评价。 通过取样工程控制，在区内圈定5个萤石矿体，估算矿石量125.8万t，其中：控制资源量64.00万t，推断资源量61.7万t；估算矿物量（CaF2）42.1万t，其中：控制资源量21.4万t,推断资源量20.70万t，控制资源量占50.8%。矿床平均厚度2.26m、平均品位（CaF2）33.44%。估算尚难利用的Li2O资源4.17万t，锂“矿化”体平均厚度2.3m,Li2O平均含量0.48%。 通过数字勘查，建立了勘查区三维地质模型，并通过三维地质统计学法（克里格法）核算勘查区萤石资源量估算合理可靠。通过矿床可行性评价，萤石属易选矿石类型，科学合理部署开发利用萤石资源具有较好的社会经济效益；由于Li2O载体矿物为锂绿泥石，属一种难选冶的新型矿石，在当前技术经济条件下开采和利用不经济。
18313 | 贵州省贞丰县小屯乡黄家湾萤石矿详查报告 | 王德忠，杨建强，唐伟建等 | 贵州省地矿局地球物理地球化学勘查院 | 20131101 | 矿产勘查 | 详查 | 20131101 | 贵州省贞丰县黄家湾萤石矿详查位于贞丰县城北西约13km处,行政区划隶属贞丰县小屯乡所辖,贞丰泰普矿业有限公司拟对贞丰县小屯一带萤石矿进行开发利用，故委托贵州省地矿局地球物理地球化学勘查院开展地质详查工作，目的是基本查明矿床地质特征，做出是否具有工业价值的评价，为进行勘探工作和小型矿山建设提供依据，为矿山开发的总体规划和项目建议书提供资料。 工作区处于扬子准地台与华南褶皱系两个Ⅰ级构造单元的交汇部位，北东向弥勒-师宗深断裂、北西向紫云-垭都深断裂和近东西向开远-平塘深断裂围限的“三角形”夹块内的贞丰背斜轴部，矿区属沉积后期热液蚀变型矿床，萤石矿赋存于贞丰背斜轴部北翼F1断裂带中。按相关规范规定，结合本矿床特征，勘探类型确定为Ⅱ类。详查区内发现2个矿体，估算萤石矿（332+333）矿石量47.23万吨，其中(332) 矿石量10.34万吨，(333) 矿石量36.89万吨；（CaF2）（332+333）资源量25.74万吨，其中(332) 资源量5.64万吨，(333) 资源量20.10万吨。矿体平均厚度1.54m，CaF2平均品位47.23%。
18365 | 贵州省沿河县新景乡公溪口重晶石萤石矿储量核实报告 | 刘平远，成煜涛 | 沿河县中昊萤石矿 | 20201230 | 矿产勘查 | 开发勘探 | 20200701 | 贵州省沿河县新景乡公溪口重晶石萤石矿行政区划为沿河土家族自治县新景乡管辖，矿区位于沿河县城北西方向345°，平距约41km，距新景乡平距约2km。矿区地理极值坐标：东经108°16′47″—108°18′08″，北纬28°53′43″—28°54′56″。2016年12月沿河县中昊萤石矿依法取得沿河土家族自治县国土资源局颁发的采矿许可证，证号为C5222002009076230060615，有效期为2016年12月23日至2020年12月23日，开采矿种为萤石、重晶石，开采方式：地下开采，生产规模：3万吨/年，矿区面积1.2095km2，开采深度：+460m—+300m标高矿区范围由12个拐点圈定。自2018年变更采矿权范围后，矿区面积为0.8173km2，开采深度：+460m—+300m标高。变更后的矿区范围由4个拐点坐标圈定。 矿区位于研究区在区域上位于羌塘—扬子—华南板块—扬子陆块—上扬子地块—黔北隆起—凤岗南北向构造变形区。区域地质构造褶皱、断裂复杂交错，矿区外东面为金鸡岭背斜构造，地层以背斜轴近似对称，背斜轴走向为南北向。构造形迹主要有褶皱、断层及劈理等， 线性构造形迹方向主要为近南北向及北东向， 北东向构造晚于南北向构造。矿区位于金鸡岭背斜南东翼,断裂构造较发育，主要有F1、F2、F3裂隙（矿脉）。矿体赋存于奥陶系下统桐梓组+红花园组（O1t+h）灰色厚层—块状泥晶生物屑砂屑灰岩、生物屑灰岩夹白云质灰岩及砾屑灰岩地层中，受地层岩性和构造断裂控制，为低温热液型矿床。新景乡公溪口重晶石萤石矿床由3个矿体组成，其中，1＃萤石矿体走向325°—145°，倾向南西，倾角85°，萤石矿体走向上延伸长253m，倾向上延伸45m；矿体厚度为0.82m-1.66m；萤石品位（CaF2）31.44—36.04％，平均34.34％。2＃萤石矿体走向319°—141°，倾向南西，倾角85°，萤石矿体走向上延伸长648m，倾向上延伸72m；矿体厚度为0.80m—1.63m；萤石品位（CaF2）30.87—37.54％，平均34.51％。3＃萤石矿体走向323°—137°，倾向南西，倾角85°。萤石矿体走向上延伸长540m，倾向上延伸68m；矿体厚度为0.88m-1.75m；萤石品位（CaF2）31.61—37.41％，平均34.71％。 本次储量核实工作截止2020年12月20日，矿区范围+460—+300m标高累计查明萤石矿资源量20.90万吨，累计消耗资源量2.91万吨，保有资源量为17.99万吨；其中，保有资源量中含控制资源量9.68万吨，推断资源量为8.31万吨，控制资源量占保有资源量的53.81%。
18375 | 贵州省沿河县沙池盖萤石矿资源储量／核实报告 | 李忠波 | 重庆山润矿业有限公司 | 20181011 | 矿产勘查 | 开发勘探 | 20180905 | 重庆山润矿业有限公司组织项目组开展了“沿河土家族自治县沙池盖萤石矿”资源/储量核实工作。沿河土家族自治县沙池盖萤石矿位于沿河县城北西方向约80公里，距塘坝乡15公里。矿山有简易公路通达，交通条件一般，区域地层主要为：第四系；奥陶系下统桐梓组、红花园组、湄潭组；寒武系毛田组。区域大地构位置属于陆家坝背斜南西翼。完成工作量：1、收集矿山原储量核实报告、开发利用方案、矿山环境综合治理与恢复、矿业权核查纸质资料；2、对矿山地表探矿工程和剥采重新测量编录，收集整理原报告提交的成果数据；3、编制并提交《贵州省沿河县沙池盖萤石矿资源储量／核实报告》。截至2020年4月10日，1、核实查明萤石矿总资源量(111b+122b+333)类24.95万吨,其中:(122b)类资源量3.90万吨,(333)类资源量18.26万吨,开采消耗资源量（111b）类2.79万吨；2、本次核实保有资源量(122b+333)共计22.26万吨, 其中:(122b)类资源量3.90万吨,(333)类资源量18.26万吨；3、开采消耗资源量(111b)类2.79万吨。
18411 | 贵州省惠水县羡塘乡小坝萤石矿资源储量核实及详查报告 | 苏小平，罗传芳 | 贵州天辰地矿技术咨询有限公司 | 20220223 | 矿产勘查 | 详查 | 20140105 | 惠水县羡塘乡小坝萤石矿位于惠水县县城南东157°方向，直距40 km。该矿山隶属惠水县羡塘乡管辖。地理坐标为东经：106°50′38″～106°51′02″；北纬：25°46′25″～25°46′40″。矿区面积0.1331km2。矿山西侧羡塘乡有惠水县至平塘县县道经过，且矿山有简易公路与县道相通，交通运输较方便。 本次储量核实及详查工作始于2014年01月05日，止于2015年06月30日，完成主要实物工作量有1∶2000地质测量1.00km2、1∶2000水工环地质调查1.00km2、坑道编录57m/1个、剥土编录83m/1条、钻探991.21m/24孔、1∶2000勘探线测量12条3709.81m；工程点测量26点；各种采样测试168件。 勘查区位于扬子准地台黔南台陷贵定南北向构造变形区西部，克渡向斜西翼，达汗断层北盘，区内发育一条北北东向断层，矿体呈似层状产于中二叠统栖霞组第一段（P2q1）底部。 截止2015年6月30日，小坝萤石矿区范围内（+1050—+890m）累计查明萤石矿总资源量（111b）+（122b）+（333）为24.77万吨（CaF2总资源量为14.49万吨），其中消耗（111b）资源量0.08万吨（CaF2资源量0.06万吨）；保有（122b）类矿石量为13.68万吨（CaF2资源量8.85万吨）；保有（333）类矿石量为11.01万吨（CaF2资源量5.58万吨）。
18419 | 贵州省黔北务川地区萤石（重晶石）矿调查评价 | 龚兴祥，赵磊，黄艺，郭海，叶春，沈其俊，杨毓红，樊春辉，文德修，向芳 | 贵州省土地矿产资源储备局 | 20220325 | 矿产勘查 | 1:50000 | 20210401 | “贵州省黔北务川地区萤石（重晶石）矿调查评价”项目为2021年度省地勘基金项目，根据省自然资源厅关于下达工作任务的通知（黔自然资函〔2021〕394号），项目由贵州省土地矿产资源储备局承担，经费81.00万元，工作周期为一年（2021年4月—2022年4月）。协作单位贵州省地质调查院。 通过对主要工作区和重点工作区开展地质测量、山地工程、岩矿试验等工作，在收集大量资料和综合分析研究认为，区内萤石与重晶石共生，受地层和构造双重控制，为低温热液矿床。矿体主要赋存于奥陶系桐梓组（O1t）、红花园组（O1h）地层，少量发育于毛田组（?4O1m）顶部。矿体受NW-NNW向的次级断裂、裂隙和节理控制，矿体通常沿断裂产出，呈层状、似层状、脉状。 本次调查共优选了萤石、重晶石矿7个找矿靶区，拟选出5个探矿权设置区块。共预测潜在矿产资源761万吨（其中萤石158万吨，重晶石603万吨），共圈出萤石重晶石矿床2个（1个中型，1个小型），萤石矿床2个（1个中型，1个小型），重晶石矿床3个（1个中型，2个小型）。 项目完成了提出3-4个探矿权设置区块建议的目标。为服务务川氟钡产业发展，探矿权出让及后续在务川开展萤石（重晶石）找矿工作提供了依据。
18447 | 贵州省正安县土坪镇吊嘴萤石矿资源储量核实及详查报告 | 袁清松，张石竹，姬胜源，杜永麾，聂 坤 | 贵州汇都地矿集团有限责任公司 | 20220110 | 矿产勘查 | 详查 | 20210901 | 正安县天晟矿业有限责任公司为延续贵州省正安县土坪镇吊嘴萤石矿采矿权，委托贵州汇都地矿集团有限责任公司实施详查工作并提交《贵州省正安县土坪镇吊嘴萤石矿资源储量核实及详查报告》。本次详查野外工作时间为2021年9月至2021年11月，完成钻探进尺210.30m/3个孔，剥土工程155m3/8个，坑道编录69.50m/4个，投入勘查费用约105万元。 矿区大地构造上属扬子陆块之上扬子陆块鄂湘渝黔前陆褶皱冲断带黔北隆起务川－开阳北北东向变形区。区内构造不发育，出露地层主要有奥陶系下统桐梓组（O1t）、奥陶系下统红花园组（O1h）、奥陶系下统湄潭组（O1m）及第四系（Q）。矿体产出于红花园组的两组近于平行的节理中。 经本次工作，截止2021年11月30日，累计查明资源储量52.39千吨，其中保有（控制+推断）资源量49.27千吨，历年消耗萤石矿资源量3.12千吨。保有资源量中，控制资源量26.60千吨，占保有资源量的54%，推断资源22.67千吨，占保有资源量的46%。累计查明CaF2矿物量20.53千吨，其中保有（控制+推断）矿物量19.27千吨，历年消耗CaF2矿物量1.26千吨。保有矿物量中，控制矿物量9.99千吨，推断矿物量9.28千吨。矿体规模为小型。 经过类比研究，矿区矿石推荐使用简单手选方法、重力选矿与浮游选矿联合流程为主，辅以人工手选方法进行选矿。
18541 | 贵州省务川自治县柏村镇柏村重晶石萤石矿详查报告 | 徐万里，李鹏 | 贵州宏能地矿勘查开发有限公司 | 20180918 | 矿产勘查 | 详查 | 20180420 | 务川仡佬族苗族自治县国土资源局委托贵州宏能地矿勘查开发有限公司对贵州省务川自治县柏村镇柏村重晶石萤石矿进行地质详查工作。 详查区属贵州省务川县柏村镇所辖，距离务川县城直距约13km，地理坐标为东经107°53′52″～107°56′04″，北纬28°38′22″～28°39′57″，交通运输方便。 详查区大地构造隶属于羌塘扬子华南板块扬子陆块上扬子地块黔北隆起区凤冈南北向隔槽式褶皱变形区。出露地层有：第四系、二叠系中统栖霞、茅口组、志留系中统韩家店、志留系下统石牛栏组、龙马溪组、奥陶系中上统、奥陶系下统湄潭组、红花园组桐梓组、寒武系中上统娄山关组。矿体赋存于奥陶系下统红花园组，为低温热液型矿床。 详查实物工作量：钻探332.01m/6个、剥土36条、采坑、老硐编录16个、矿脉两侧地形实测1.93km2（1:2000），累计取样化验182件，其中全分析51件，地质勘探线测量3840m/16条。 截止2018年8月01日，贵州省务川自治县柏村镇柏村重晶石萤石矿详查区范围内（标高+580m—+720m）重晶石、萤石矿总资源量为700.28千吨，其中控制的内蕴经济资源量(332)344.41千吨；推断的内蕴经济资源量(333)355.87千吨。按矿石种类划分：查明资源量中全为重晶石矿，共计700.28千吨。矿区内共保有BaSO4含量为: 364.02千吨，CaF2含量为：198.98千吨。
18542 | 贵州省务川自治县镇南镇石步丫重晶石萤石矿详查报告 | 徐万里，胡兵 | 贵州宏能地矿勘查开发有限公司 | 20180922 | 矿产勘查 | 详查 | 20180420 | 务川仡佬族苗族自治县国土资源局委托贵州宏能地矿勘查开发有限公司对新划定的务川自治县镇南镇石步丫重晶石萤石矿详查区范围进行地质详查工作。 详查区位于务川县镇南镇北面，距离务川县城直距约23km，地理坐标：东经107°50′08″～107°52′48″，北纬28°43′18″～28°44′23″，交通较为方便。 详查区大地构造隶属于羌塘扬子华南板块扬子陆块上扬子地块黔北隆起区凤冈南北向隔槽式褶皱变形区。出露地层有：第四系、志留系中统韩家店组、志留系下统石牛栏组及龙马溪组、奥陶系中上统、奥陶系下统湄潭组、红花园组、桐梓组及寒武系上统毛田组。矿体赋存于奥陶系下统红花园组石灰岩地层内，共有6个矿体，主要为热液成矿作用形成。 详查的实物工作量：1/5千环境、水文地质调查6.50km2，1/2千地形测量2.53km2，剖面测量2963m/9条，钻探工程535.78m/11孔，剥土工程28条。 截止2018年8月01日，贵州省务川自治县镇南镇石步丫重晶石萤石矿详查区范围内（标高+630m—+940m）重晶石、萤石矿总资源量为653.74千吨，其中控制的内蕴经济(332)资源量为320.10千吨；推断的内蕴经济资源量(333)333.64千吨。按矿石种类划分：查明资源量中全为重晶石矿，共计653.74千吨。详查区内共保有BaSO4含量为：361.00千吨，CaF2含量为：192.75千吨。
18543 | 贵州省务川自治县都濡镇鹿坪重晶石萤石矿详查报告 | 徐万里，李鹏 | 贵州宏能地矿勘查开发有限公司 | 20180918 | 矿产勘查 | 详查 | 20180420 | 务川仡佬族苗族自治县国土资源局委托贵州宏能地矿勘查开发有限公司对贵州省务川自治县都濡镇鹿坪重晶石萤石矿进行地质详查工作。 详查区位于贵州省务川仡佬族苗族自治县鹿坪乡，距县城运距约30km，地理坐标为东经：107°47′30″～107°49′42″；北纬：28°25′35″～28°27′11″，交通较为方便。 详查区大地构造隶属于羌塘扬子华南板块扬子陆块上扬子地块黔北隆起区凤冈南北向隔槽式褶皱变形区。出露地层有：第四系、志留系下统龙马溪组、奥陶系中上统、奥陶系下统湄潭组、红花园组及桐梓组。矿体赋存于奥陶系下统红花园组，为低温热液型矿床。 详查实物工作量：钻探472.51m/8个、剥土35条、老硐编录1个、矿脉两侧地形实测1.23km2（1:2000），累计取样化验161件，其中全分析71件，地质勘探线测量4105m/16条。 截止2018年8月01日，贵州省务川自治县都濡镇鹿坪重晶石萤石矿详查区范围内（标高+880m—+1110m）重晶石、萤石矿总资源量为696.03千吨，其中控制的内蕴经济资源量(332)468.09千吨；推断的内蕴经济资源量(333)227.94千吨。查明资源量中（332）类型资源量占67.25%，（333）类型资源量占32.75%。矿区内共保有BaSO4含量为: 364.53千吨，CaF2含量为：192.05千吨。
18544 | 贵州省务川自治县涪洋镇珍珠重晶石萤石矿详查地质报告 | 徐万里，胡兵 | 贵州宏能地矿勘查开发有限公司 | 20180922 | 矿产勘查 | 详查 | 20180420 | 务川仡佬族苗族自治县国土资源局委托贵州宏能地矿勘查开发有限公司对新划定的务川自治县涪洋镇珍珠重晶石萤石矿详查区范围进行地质详查工作。 详查区位于务川县涪洋镇境内，距离务川县城直距约20km，地理坐标：东经东经107°39′43″～107°43′47″，北纬28°32′10″～28°34′15″，交通较为方便。 详查区大地构造隶属于羌塘扬子华南板块扬子陆块上扬子地块黔北隆起区凤冈南北向隔槽式褶皱变形区。出露地层有：第四系、志留系下统石牛栏组及龙马溪组、奥陶系中上统、奥陶系下统湄潭组、红花园组及桐梓组、寒武系上统毛田组。矿体赋存于奥陶系下统红花园组，为低温热液型矿床。 详查的实物工作量：地质填图、岩溶、水文调查27.25km2，1/2千矿区地形实测3.72km2，剖面测量及勘探线编录4612.25m/19条，钻探工程707.90m/13孔，剥土工程39条，累计取样化验146件，其中全分析99件。 截止2018年8月01日，贵州省务川自治县涪洋镇珍珠重晶石萤石矿详查区范围内（标高+1100m—+700m）重晶石、萤石矿总资源量为633.22千吨，其中控制的内蕴经济(332)资源量为411.45千吨；推断的内蕴经济(333)资源量为221.77千吨。按矿石种类划分：查明资源量中全为重晶石矿，共计633.22千吨。详查区内共保有BaSO4含量为: 342.91千吨，CaF2含量为：193.59千吨。
18566 | 贵州省正安县土坪镇吊嘴萤石矿资源储量核实及详查报告 | 袁清松，张石竹 | 贵州省地质矿产勘查开发局一0六地质大队 | 20220930 | 矿产勘查 | 详查 | 20190901 | 正安县天晟矿业有限责任公司为延续贵州省正安县土坪镇吊嘴萤石矿采矿权，委托贵州省地质矿产勘查开发局一0六地质大队实施详查工作并提交《贵州省正安县土坪镇吊嘴萤石矿资源储量核实及详查报告》。本次详查野外工作时间为2021年9月至2022年8月，完成钻探进尺210.30m/3个孔；剥土工程90m3/14个；平硐见矿点编录6个；采空区调查725m2；平硐水工环调查725m2；水工环地质调查（1：2000）0.5km2；各类样品采集106件，投入勘查费用约105万元。 矿区大地构造上属扬子陆块之上扬子陆块鄂湘渝黔前陆褶皱冲断带黔北隆起务川－开阳北北东向变形区。 经本次工作，截止2021年11月30日，正安县土坪镇吊嘴萤石矿采矿权范围内（准采标高+700m～+880m）累计查明萤石矿矿石资源量10.2万吨，其中保有矿石（控制+推断）资源量9.9万吨，历年累计开采消耗萤石矿矿石资源量0.3万吨，控制+采空矿石资源量占资源总量的30%。保有矿石资源量中：控制资源量2.8万吨，推断资源7.1万吨。矿体规模为小型。
18576 | 贵州省晴隆县栗寨萤石矿勘探报告 | 舒国伍 ，胡乐宇，陈 登，范 波，张晓东，梁鹏，汤子程 ，金学群， 杨云 | 贵州省地矿局一0二地质大队 | 20221029 | 矿产勘查 | 勘探 | 20211025 | 栗寨萤石矿勘查区位于晴隆县中南部，属沙子镇—鸡场整交界部位。地理坐标(2000坐标): 东经105°13′49″～105°14′40″，北纬25°44′54″～25°45′51″，面积为1.99km2。勘查区大地构造位于江南复合造山带（Ⅳ-4-2）兴义穹盆构造变形区（Ⅳ-4-2-1），区域上位于碧痕营穹隆构造北东部，出露地层为二叠系中统茅口组二段（P2m2）、茅口组三段（P2m3），中上统峨眉山玄武岩组（P2—3em）、上统龙潭组（P3l）及大厂层（P2d），在沟谷低洼处有第四系（Q）分布。 含矿地层为二叠系中统大厂层（P2d），由硅化灰岩、蚀变粘土岩和硅化角砾状粘土岩组成的一套硅化蚀变岩。其厚度一般0.39～31.58m，平均厚8.47m。 萤石赋存于次生石英岩及蚀变粘土岩中，呈似层状、透镜状分布，其产状与围岩地层产状基本一致。区内共发现2个萤石矿体，其中，Ⅰ号矿体为勘查区主要矿体，平均厚2.34m，平均品位45.84%；Ⅱ号矿体平均厚1.89m，平均品位40.00%。矿床水文地质勘查类型为第二类第一型，水文地质条件属简单类型，工程地质条件为中等类型，环境地质质量为中等。
18741 | 贵州省六枝特区大坝萤石矿（普通）资源储量核实及勘探报告 | 邓虎，程颢，李向军，彭启丙，高祥，周玉祥，王炳华，邓云靖，杨芳，冯丽雪，代永刚，罗元珊，黎涛，雷永来 | 中矿鑫航（北京）矿业咨询有限公司贵州分公司 | 20230517 | 矿产勘查 | 勘探 | 20230208 | 贵州新仁新能源科技有限公司委托我单位对六枝特区大坝萤石矿进行储量核实及勘探，为矿山安全设施设计提供基础资料。 工作区大地构造位于扬子地块西缘威宁隆起区。区内出露地层有：石炭-二叠系南丹组（CPn）、二叠系地层龙吟组（P1ly）、包磨山组（P1b）及非正式地层单元硅化蚀变层（CPq），在沟谷低洼处有第四系（Q）分布。矿区位于九层山（洒志）背斜东段近轴部，发育断层4条，总体构造复杂程度中等。 通过本次工作，查明矿区萤石矿床地质勘探类型为第三类第二亚类第二型，即以顶板直接进水为主的岩溶充水矿床，水文地质条件中等。矿区工程地质勘探类型为第四类第二型，即以可溶盐岩类为主、工程地质条件中等的矿床。矿区现状环境地质类型为第二类，即地质环境质量中等。 通过工作，在区内圈定6个萤石矿体，其中Ⅰ号矿体为主矿体，矿体走向长520米，垂向上延深230米，矿体厚度0.87米～6.08米,平均2.01米,厚度变化系数70.04%；CaF2品位25.17%～51.02%，平均28.97%，品位变化系数25.67%，矿体埋深96.36米～385.12米。截止2023年5月31日，估算矿区内Ⅰ号矿体萤石矿资源量90.95万吨（+830米～+1288米），其中：探明资源量29.65万吨，控制资源量16.85万吨，推断资源量44.45万吨。