## 石灰石
档号 | 题名 | 编著者 | 形成(汇交)单位 | 形成(汇交)时间 | 资料类型名称 | 地质工作程度名称 | 工作起始时间 | 内容提要
523 | 贵州省贵定县甘溪电石石灰石矿区详细勘探储量报告 | 刘泽原，窦英杰 | 贵州省地质局第三地质队 | 19650226 | 矿产勘查 | 勘探 | 19640601 | 甘溪位贵定县城西南4公里，湘黔公路纵贯矿区交通甚利。第三地质队为满足在贵州兴建一年产3万吨维尼龙厂对矿石原料之需要，于64年6月开始踏勘9月转入勘探。投入主要工作量：1:10000地形地质简测6.9平方公里，1:2000地形地质详测0.86平方公里，钻探626米，槽探6344立方米，采样820件。查明矿层产于上石炭统中上部，矿层中有一层厚0.5米的蔷薇色含白云质灰岩为标志层，分上下两个矿层。上下两矿层平均厚度分别为9.50、21.12米，平均品位上下层矿分别为含氧化钙55.14、55.26，氧化镁0.27、0.2，二氧化硅0.52、0.5，其它有害组份符合工业要求。区内矿层呈稳定的层状，厚度较大矿质较佳尤以下矿层为佳，是本区主要矿层。本报告经贵州省储委审查批准提交平衡表内B+C1+C2级储量1743.61万吨。
1499 | 贵州省都匀市石灰石，白云岩及型砂地质普查报告 | 宋开举 | 黔南地质大队 | 19590829 | 矿产勘查 | 普查 | 19590605 | 59年黔南地质队接受州委命令,前往都匀钢铁厂一带进行溶剂石灰石,白云石的普查工作,矿区位于都匀市西部，北起杨柳街至王家司长25公里,交通甚便,该矿区主要以石灰岩，白云岩为主，另有煤、型砂、石英砂岩,石灰石矿层产于二迭纪茅口灰岩及上石炭纪马平灰岩之中平均含氧化钙53.75-54.,67%氧化镁0.16-0.35%三氧化二铁0.17-0.19%.其它有害组份末超出标准.白云岩矿层产于中上石炭纪中,平均含氧化钙31.36-34.05%,氧化镁16.92-19.06%,二氧化硅0.35-1.29%,型砂矿位于都匀市以西剑河两岸至陆家寨上游,粒径0.2-0.5厘米.估计含二氧化硅90%以上,以上矿石质量均能满足钢铁厂生产技术指标要求,计标石灰岩矿石C2级储量787万吨,白云岩矿石C2级储量134万吨,型砂1000立方米.
1743 | 贵州省贵定县万子山电石石灰石矿区详细勘探储量报告 | 窦英杰〔等〕 | 贵州省地质局105队 | 19651001 | 矿产勘查 | 勘探 |  | 本矿区位于贵阳市东72公里，距贵定县城西南8公里，交通十分便利。依据贵州省地质局105队的下达任务，在该区进行普查工作。投入的主要工作量：1/2千地形地质测量2.64平方公里，钻探566米，浅井131米，槽探4729立方米，化学分析样557件。工作查明本矿区位于万子山背斜的南端。矿层分布于背斜西翼，呈半椭园形出露；矿层产于上石炭系中部，底板为上石炭系下部薄层状灰岩，顶板为上二叠系下部砂页岩，矿体与围岩界线清楚。矿层厚度29.07-50米，平均品位：氧化钙55.39％，氧化镁0.26％，二氧化硅0.38％。剥离比东矿段为0.99，西矿段为1.22。提交储量经贵州省矿产储量委员会审查批准：电灰石各级储量如下：表内储量：东矿段B级1514.62万吨，C1级119.96万吨；西矿段：C1级416.99万吨；表外储量：东矿段C1级763.77万吨。
2592 | 贵州省贵阳市甘冲铝氧石灰石详细勘探储量报告 | 窦英杰，刘德彬，王惠等 | 贵州省地质局一0五队 | 19660301 | 矿产勘查 | 勘探 | 19651201 | 贵州省贵阳市甘冲氧石灰石产地，面积3.06平方公里，位于贵阳市城北西32公里处，距川黔铁路专线龚家寨站9公里，通公路。贵州省地质局一0五队根据贵州省地质局关于为I满足贵州铝厂三0二厂对铝氧用石灰岩急需的指示，于1965年12月起对产地进行勘探。测绘1∶2千地形地质图1.76平方公里，施钻3个152米，探槽13个1177立方米，采样化学分析554件。于1963年3月编制提交了本报告。共叙述该矿产于下三叠统中；矿体呈层状，长1.95公里，厚46.22—49.71米；矿石平均含CaO54.16%，可露天开采。本报告已经贵州省矿产储量委员会审批认为：原计算的表内矿石储量B＋C1级2033万吨，降为C1级，并“可提供作为矿山企业设计的依据。”
2642 | 遵义小河口石灰石矿区地质勘探储量报告 | 张洪实 | 贵州有色局地勘公司物探队 | 19660101 | 矿产勘查 | 勘探 | 19650315 | 贵州有色局地勘公司物探队1965年3月开展遵义小河口石灰石矿在勘探工作。工作区面积0.78公里，住遵义八五厂（田料单位）东南3公里，有矿山专用铁路直达矿区。地勘工作历时5个月，投入主要工作量：1：1000地形测量0.8平方公里，地质测量0.78平方公里，槽探1249.8立方米，浅井40.2米，钻探1045.6米，取样943件。石灰石产于下三叠统玉龙山灰岩三中上部，陡倾斜层状矿体，矿层较厚见稳定，矿石质量良好，CQO一般含量52.5～55.0%，Al2O3、Fe2O3含量多在1%以下，SiO2、SO3含量符合指标要求，矿区水文地质条件简单，露采。勘探总投资22.84万元，勘探成本0.019元/吨，1966年1月提交报告，1966年4月贵州有色局储委审批，认为可作为矿山开采设计之依据，批准高级工业储量65.9万吨，工业储量814.6万吨，地质储量223.75万吨。
2700 | 贵州盘县土城上打风岩熔剂石灰石、白云石勘探报告 |  | 贵州省地质局112队 | 19661001 | 矿产勘查 | 勘探 |  | 矿区位于贵州省盘县盘关区土城公社民主大队上打风崖生产队。东距土城5公里。本区处于盘关向斜与鸡场坪向斜北西端翘起部位并汇处，为一不完整的背斜的一段。轴向NNW，岩层倾角25-37度。区内断裂发育。石灰岩矿层为中上石炭系灰白色细--粗晶石灰岩及生物碎屑灰岩。矿层厚103-165米；氧化钙平均品位55.21％。矿区南部小露天地段为同一个大层位的白云岩，层厚30-50米，含氧化钙54.24％，含氧化镁18.49%。矿床位于侵蚀基准面之上200米。提交勘探报告后，又按长沙黑色金属矿山设计院的要求，对矿区南部小露天白云岩作了补充勘探。贵州省地质局批准本区石灰岩B＋C1级储量4306.7万吨，白云石B＋C级565万吨。
3095 | 【贵州省】贵阳市郊黑土坝铝氧石灰石矿区地质报告 |  | 贵州省地质局115队 | 19700801 | 矿产勘查 | 预查 |  | 黑土坝矿区位于302厂一分厂南西2.5公里处。矿区呈宽缓的单斜构造，岩层向东倾斜，倾角10度；主要由构成矿层的下三叠系大冶灰岩组成，其上覆盖有中三叠系的白云岩。矿层厚84米。矿层内矿石类型简单，质纯性脆，杂质含量极少。氧化钙 含量平均为52.60%，氧化镁1.75%，二氧化硅 1.13%。矿层上贫下富，上部含氧化镁较高，含二氧化硅极低；下部则相反。石灰岩矿呈孤立山头突出地表，矿层为稳定层状。储量计算结果，B级为232万吨；C1级295.6万吨；长山矿段剥离量25070立方米，剥离比0.03。大人山矿段剥离量21407 立方米，剥离比0.02。
3156 | 贵州省贵阳市郊长坡岭铝氧石灰石矿区林场矿段电探成果报告 |  | 贵州省地质局物探队 | 19650101 | 其他 |  |  | 为适应贵州铝业公司炼铝中对溶剂石灰石的需要，贵州省地质局指示我队在贵阳市郊长坡岺铝氧石灰石矿区林矿段，配合省局第三综合地质队，用电探测定浮土伏盖厚度，同时顺便圈定浮土掩盖下地表喀斯特分布，为提交综合地质报告提供资料。
3173 | 贵州省水城响水河石灰石矿区地质勘探储量报告 | 盛长芳 | 贵州有色局第2勘探队 | 19660801 | 矿产勘查 | 勘探 |  | 响水河石灰岩矿床，位于水城城东6公里处，交通方便。主要投入的工作：1/2千地质填图1.5平方公里，槽探1910立方米，钻探577.93米，各种样品525件。矿层为石炭系上部的厚层--中厚层状石灰岩，总厚150余米，控制长度1600余米，呈层状产出，产状与地层一致。依其岩性和品级分为三个矿层，共求得水泥用石灰岩工业储量5870.27万吨，其中1级品3494.19万吨。
3175 | 【贵州省】贵阳市水口寺白云石、汤巴关石灰石储量报告 | 崔敏中 | 贵州冶金地勘公司普查队 | 19690101 | 矿产勘查 | 勘探 |  | 工区位于贵阳市东南角的汤巴关及水口寺一带，共完成槽探140.72立方米，样品173件，地质剖面1206米。获石灰岩C1＋C2级储量672.3万吨；白云岩C1＋C2级储量142.2万吨。
3547 | 贵州贵阳市郊黑土坝铝氧石灰石补充勘探地质报告 | 龙志贵 | 贵州冶金局5队 | 19730701 | 矿产勘查 | 勘探 | 19720601 | 黑土坝矿区位于贵阳市北西21公里处。完成工作量：1/1千地形地质测量0.66平方千米，岩心钻探695.41米，刻槽取样64米，各种分析取样204件。矿区呈宽缓的单斜构造，出露地层为下三叠纪大冶组及中三叠纪嘉陵江组，石灰石矿层为下三叠纪顶部中厚层石灰岩，矿层顶板为中三叠纪底部白云岩。矿层为三叠统大冶灰岩的上段，顶板是中三叠统关岭组，底板为大冶灰岩下段，为稳定层状，矿层呈孤立山包突出地表，周围地形平坦，长山矿段矿层最长250米，最宽180米，厚8-33米，氧化钙含量52.9%；大人山矿段矿层最长260米，最宽215米，厚6-36米，氧化钙含量53.9%。共获得B+C1级石灰石矿储量527万吨。
3612 | 贵州罗甸县水泥原料石灰石大坡末槽矿点评价说明书 |  | 贵州地质局115队 | 19710701 | 水文地质勘查 |  |  | 矿区位于罗甸县城北2公里，交通方便。矿区出露地层为石炭系下统、石炭系中统、第三系、第四系等。大坡-末槽石灰岩矿区位于沙井背斜之南东翼，石灰岩产于石炭系地层中，为灰-灰白色中厚层、厚层状、细粒-中粒式灰岩。矿区出露厚度70-130米，夹有条带状、团块状燧石长2-5米，厚0.05-0.3米，石灰岩含Cao 50-53%，平均51.2%，Mgo 0.5-1.5%。总储量768.1万吨。
3775 | 【贵州省】贵阳市乌当区野鸭塘公社金华农场石灰石矿高田坎粘土矿地质勘探报告书 | 胡智慧〔等〕 | 建材部地质总公司303队 | 19741201 | 矿产勘查 | 勘探 |  | 灰岩矿位于贵阳市以西10公里之金华农场，距野鸭塘2公里。完成工作量：1/500地质测量0.09平方公里；钻探153米；化学样188个。矿层赋存于下三叠统大冶组中、上部，矿层为中厚层灰岩，矿体长339.8米，宽122-204米，呈单斜层状产出，总体倾向90度左右，倾角18-21度。矿层厚度下层矿22.60-30.6米，平均27.31米；上矿层厚5.47-23.5米，平均14.15米。块段平均化学成分：氧化钙52.71%，氧化镁0.55%，氧化铁0.35%。合计石灰石矿C＋D级储量276.4万吨。粘土矿C＋D级23.1万吨。
4040 | 【贵州省】贵阳市郊甘冲铝氧石灰石矿区甘冲矿段补充勘探储量报告 | 周幼儒〔等〕 | 贵州冶金地质5队 | 19740701 | 矿产勘查 | 勘探 | 19730301 | 甘冲矿区属贵州省贵阳市郊乌当区朱昌公社管辖，位于贵阳西北32公里；矿区长3.4公里，由北而南可分为郝关、甘冲和长冲三个矿段。区内出露地层为上二叠统龙潭组至中三叠统关岭组；岩性以碳酸盐岩为主，夹少量砂页岩；其中下三叠统大冶组第二段中下部两层为致密灰岩，质地纯净，为本区主要工业矿层，厚39－54米。矿层为一单斜层，倾向110度，倾角10-16度。断裂和褶皱均分布于矿区边缘；矿体上高角度的张裂隙多形成溶沟，充填有泥土。甘冲矿段长1000米，宽500米，两矿层稳定，平均厚度45.65米。矿石主要为块状微晶灰岩。冶金5队补勘完成钻孔9个、合436.03米；浅井69个、计186.71米；并进行系统采样、化验。计算了矿石储量。审查批准重算的石灰石总储量约2.32千万吨，其中B＋C1级1.97千万吨。
4043 | 贵州省水城特区松林石灰石矿床地质勘探报告 | 唐森宁〔等〕 | 贵州冶金地质2队 | 19741001 | 矿产勘查 | 勘探 |  | 松林石灰石矿床距水钢炼铁车间约一公里，矿层为下二叠统阳新灰岩，在矿区内呈倾向NNE 的平缓单斜层，倾角15-20度。除矿区北缘F5 断层较大外，工业储量分布区断裂构造不发育。Ⅰ矿层厚30米；Ⅱ矿层厚30-140米；Ⅲ矿层厚30-140米。矿石品位：氧化钙54%；氧化镁0.81-0.45%，二氧化硅1.64-0.44%，三氧化二铝 0.31-0.1%；该区石灰石矿床的厚度大，品位稳定，有害杂质含量很低，绝大部分都是Ⅰ级品，水文地质条件简单，且矿床宜于露采，矿区交通方便，实属理想的熔剂石灰石矿产基地。矿区东、南、北均有同层位的灰岩出露，其储量潜力很大，如青山，三块田等地。提交熔剂石灰石储量B＋C级3429.7万吨，其中B级(Ⅰ级品) 926.7万吨；C级(Ⅰ级品) 2235.8万吨；C级(Ⅱ级品)267.2万吨。
4345 | 贵州省桐梓县元田东山岗石灰石矿详查地质报告 | 田洪波 | 贵州省建材303地质队 | 19791101 | 矿产勘查 | 详查 |  | 石灰岩矿区位于桐梓县城北8公里，区内无大的断裂和岩浆活动。矿层属下三叠统茅草铺组第一段，矿体南北长1200米，东西宽300米，厚度191-217米，呈单斜产出，倾角55-66度；矿体内无断层，但有小规模褶曲；矿体厚度、产状稳定，构造简单。氧化钙一般大于50％；氧化镁小于2％；氧化钾＋氧化钠小于0.5%。矿体内有两层稳定夹层：一为白云石化灰岩；一为泥灰岩，矿床水文地质条件简单，开采技术条件良好，盖层及岩溶皆不发育。矿石储量计算结果C级合计为2.3亿吨。
4384 | 贵州省贵阳市陶家山矿区石灰石矿储量勘探报告 | 周崇英 | 贵州冶金地质3队 | 19770101 | 矿产勘查 | 勘探 |  | 陶家山矿区位于贵州铝厂南东向八公里。矿区地层主要为三叠系下统及二叠系上统。构造为一个不完整的倒转向斜；西翼岩层倒转，倾角60-82度，东翼产状平缓。矿层呈南北走向以倒转向斜形态连续展布全区，长2000余米，宽300-600米；矿层属大冶组上段，层位、厚度稳定；矿石组分分布均匀，质佳，共有五层。属薄层至中厚层状灰岩及“叶片状”石灰岩；微粒结构，微密块状构造。矿层厚245米，最薄160米。氧化钙含量平均52.80%，氧化镁平均0.69-0.93%，二氧化硅平均3.14-3.79%。矿层之间有较稳定的厚度数米不等的泥灰岩夹石层。储量计算结果：总储量B＋C1＋C2级共11332万吨；其中B级2147万吨，C1级4872万吨。
4625 | 贵州省贵阳市滥泥沟石灰石矿详查地质报告 | 陈锦华，冯怀煊，姚昌龙等 | 建材部地质公司贵州地质大队 | 19581001 | 矿产勘查 | 详查 | 19810501 | 贵州省贵阳市滥泥沟是尚未利用的大型水泥用石灰岩产地。其面积1.3平方公里，距贵州水泥厂约6公里，有公路相通。建材部地质公司贵州地质勘探大队，根据地持公司关于为贵州水泥厂寻找水泥备用原料矿山的指示，于1985年5月开始对矿区进行详查。精测1∶2千地形地质图1.3平方公里，沿矿体约300米间距挖槽井14个计887立方米，勺钻5个计27.8米，采样2000余件。于1981年10月编制提交了本报告。其叙述该矿是产于下三叠统的浅海至半浅海沉积矿床，已控制部份长1896米，出露宽291—403米。矿石平均含CaO51.22%，有害组份含量低，是生产硅酸盐水泥的理想矿物原料，并可露天开采。本报告经该大队审定矿石储量C级5325.5万吨，D级2157.8万。
4713 | 贵州省独山县麻尾区余家湾石灰石矿找矿地质报告 | 谢岗荣 | 建材部地质公司贵州地质大队 | 19581001 | 矿产勘查 | 普查 |  | 秧寨祥寨 石灰石矿点简述：一、秧寨矿点于麻尾北东方向约11公里，有麻尾一荔波公路。矿层为石碳系上统马坪群(c*Mp)，岩性为灰岩浅灰、灰白色中~厚层状细一微晶结构，含生物碎屑。矿层厚约80~90米，矿石质量较好，顶板界线清楚为二迭系下统栖霞组(piq')岩性为砂岩.与下伏矿层整合接触，底板为石碳系中统黄龙群(C*hn)岩性为白云岩夹灰岩，与上伏矿层为整合接触，但界线不十分明显。矿体为单斜构造，无大断层，目估储量1500~1700万吨。 二、祥寨矿点于麻尾东北方向约4公里无公路相通.矿层为马坪群(c*mp)，岩性为灰岩浅灰，灰白色中~厚层状,细一微晶结构,矿石质量较好,顶板为二迭系下统栖霞组(P*q')岩性为砂岩与下伏矿层为整合接触，界线清楚。底板为石碳系中统黄龙群(Czhn)岩性为白云岩夹灰岩，与上伏矿层为整合接触，但界线不十分明显。矿体为单斜构造,初步了解有2~3条断层。目估储量2000万吨。
4737 | 贵州省贵阳市笔架山石灰石矿详查地质报告 | 田洪波 | 建材部地质公司贵州地质勘探大队 | 19821201 | 矿产勘查 | 详查 | 19810801 | 贵州省贵阳市笔架山建筑白灰用石灰岩产地位于贵阳市城区南部，距贵阳火车站南站西侧约1公里，通公路。建材部地质公司贵州地质勘探队地测队根据贵州省建材局关于寻找建筑白灰用石灰岩基地的指示，于1981年8月对该区进行了详查。测绘1∶2千地形地质图0.22平方公里；三条勘探线剥土15立方米；采实验样114件。次年底编制提交了本报告。其记述该矿赋存于中三叠统含藻灰岩层上部，长约0.84公里，宽80米，厚约47.56—50.14米；矿石质量较好，平均含CaO53.24%，求获建筑白灰用石灰岩矿石C级储量188万吨。此储量和报告已经请大队审定。
4852 | 贵州省六盘水市松林石灰石矿区芝山矿段地质勘探报告 | 廖兵，周学明，陈庆畴等 | 水城钢铁厂矿山处 | 19830301 | 矿产勘查 | 勘探 | 19830101 | 根据贵州省冶金局（83）贵冶（钢）便字第001号文下达的任务，水城钢铁厂矿山处对松林石灰岩矿区芝山矿段进行了勘探工作。矿区位于六盘水市政府所在地之东，距市中心约5公里，交通方便。此次施工探槽485立方米、浅井20米，并利用开拓平巷297米，投入地勘费4.93万元。矿区为一单斜构造。主要矿层为下二叠统茅口灰岩，厚度大于170米；次矿层为下二叠统棲霞灰岩，厚度约18--49米。矿石平均化学成分：氧化钙53.98%，氧化镁0.80%，二氧化硅0.72%。水文地质条件简单，露天开采。该矿提交可作为设计依据的，经省冶金储委审批的熔剂灰岩矿石储量:C级1009.9万吨，D级920.1万吨。
4986 | 贵州省麻江县铜鼓山石灰石矿山找矿地质报告 | 阎永明 | 建材贵州地质勘探队 | 19851014 | 矿产勘查 | 普查 | 19850701 | 矿区位于麻江县大良田公社铜鼓山大队,交通方便。完成的工作量有：1:2千地质测量0.44平方公里，1:500剖面测量912.37米/4条，勘探剥土140立方米/3条等。出露的地层有：寒武系、奥陶系、志留系、泥盆系、石炭系、二叠系、三叠系、第四系。矿体赋存于中石灰岩统黄龙群第二层内，单斜层状产出，南北向延伸，东倾。矿带长约1500米，宽50—85米。分南北两个工业矿体。北矿体长680米，宽75—88米，厚51.13—51.42米，下部夹厚2—2.15米之泥灰岩稳定夹层。矿物成分：方解石93—98%，泥质2—5%，硅质0—3%，铁质0—2%。平均化学成分：氧化硅1.93%，三氧化二铁0.39%。三氧化二铝0.65%，氧化钙52.79%，氧化镁0.8%，氧化钾0.12%，烧失量42.49%等，矿石质量良好。南矿体长286米，宽52—36米，厚32.6—35.65米，无夹层。矿物成分与北矿体相似。平均化学成分：氧化硅2.25%，三氧化二铁0.42%。三氧化二铝0.69%，氧化钙52.49%，氧化镁0.85%，氧化钾0.14%，烧失量42.24%等。获得矿石D级储量471万吨，地质储量155万吨。
5112 | 贵州清镇兰花寨石灰石矿区（Ⅳ--Ⅶ勘探线）详查地质报告 | 吴义镛，胡银涛 | 贵州省地矿局一一五地质大队 | 19870501 | 矿产勘查 | 详查 | 19870214 | 贵州有机化工厂为处理工业废渣，拟建年产十万吨硅酸盐水泥分厂，需补充石灰质原料，特委托贵州省地矿局一一五地质队对兰花寨电石石灰石矿区的南西段按《水泥原料矿床地勘规范》要求进行评价。矿区位于清镇县城南东约10公里，交通方便。投入主要工作量：1:1000地形地质测量0.38平方公里；探槽2400立方米；浅井100米；取化学分析样383件。矿体赋存于下三叠统安顺组大洼段中、上部，呈层状产出。矿石平均化学成分：氧化钙53.68%，氧化镁0.69%，二氧化硅1.49%，一氧化二钾+一氧化二钠0.11%。矿区构造简单，露采条件好。提交了可作为矿山生产设计依据的，经省储委审批的水泥灰岩矿石储量：C级297.82万吨。
5113 | 贵州清镇和尚坡水泥用石灰石矿详查地质报告 | 胡银涛 | 贵州地矿局155地质大队 | 19870501 | 矿产勘查 | 详查 | 19820201 | 115队受贵州有机化工厂的委托，寻找水泥用石灰石，选择了尚坡矿点进行地质勘查工作。矿区位于有机化工厂西南，距水泥厂约500米处。在矿区进行了1/1千地形地质测绘0.2平方公里；作1/2百地质剖面4条；剥土100立方米；取样长197米；采化验样110件，岩矿样5件。通过上述工作，查明了矿层产于中三叠统贵阳组第三段下部；矿体长380米，宽10-80米，厚5.05-12.21米。矿石为灰色厚层状微粒石灰岩，矿石质量好，平均含氧化钙54.93%，有害元素含量未超过工业要求。矿层倾角30.-60度，最大埋深40米，开采深度最大20米。由于矿层呈窄条形夹于白云岩中，出露条件差，只能作为辅助性开采矿山。报告经审查，批准水泥用石灰石能利用储量C级29.29万吨，D级4.64万吨。
5124 | 贵州省清镇县牛角坡矿区水泥石灰石矿扩大储量详终地质报告 | 王启胜，冯国雄，付春贵等 | 国家建材局地质公司贵州地勘大队 | 19851120 | 矿产勘查 | 其他 | 19850301 | 牛角坡水泥石灰石矿区位于清镇县城东7公里，交通方便。根据国家建材局地质公司（84）建字第69号文精神，建材贵州地勘大队对该矿区开展了扩大范围的详查工作。投入1:2000地形地质测量1.28平方公里、施钻530米、探槽2129立方米、取分析样747件，查明矿体产于下三叠统大冶组上段第三层和安顺组大洼段中，分上、下两矿层。上矿层长1070米，宽350--420米，厚87.33--115.08米。矿石平均含氧化钙50.94%，氧化镁1.21%；下矿层长1060米，宽110--200米，厚59.76--67.92米。矿石平均含氧化钙49.64%，氧化镁0.84%。投资人民币10.66万元。对覆盖于矿体之上的第四系残坡积粘土也进行了评价。提交经省储委审批的，可作为矿山设计依据的能利用的水泥石灰石矿石储量：C级3002.45万吨，D级5.92万吨。水泥配料用粘土储量：C级22.34万吨。
5125 | 贵州省安顺县金银山矿区水泥石灰石矿详查地质报告 | 胡智慧〔等〕 | 国家建材局地质公司贵州地质勘探大队 | 19861101 | 矿产勘查 | 详查 | 19860701 | 地勘大队受安顺地区水泥厂委托，对金银山石灰石矿区进行详查地质工作。矿区位于贵州省安顺市北西12公里。矿区与水泥厂有简易公路相通。该队在矿区详查完成了以下主要工作量：1/2千地形地质测量0.5平方公里；1/1千勘探剖面测量1419.36米；刻槽取样136件；化学分析样208件；体重、温度试验样28件等。基本查明了区内矿层赋存于下三叠统大冶组地层内，呈层状单斜产出。地表因风化剥蚀形成一孤山。矿体呈NW-SE向延伸，长362米，宽238米，厚71.48米。共有上下两个矿层。矿石以灰色中厚泥粉晶石灰石为主，白云质石灰石极少。前者含氧化钙54.72%。矿区水文地质条件简单，开采技术条件好，适于露采。报告提交并得到批准的石灰石总储量为665.19万吨。
5206 | 贵州省道真金竹山石灰石矿区普查地质报告 | 郝江文，吴月平，李晓洪[等] | 贵州省地矿局106队 | 19880122 | 矿产勘查 | 普查 | 19871226 | 为了满足道真县水泥厂扩大规模，提高产品质量的需求，对其生产矿山-金竹山石灰岩矿区作出地质普查评价。完成工作量：1：1千地形修测0.18平方公里，1：1千地质测量0.18平方公里，1：1千地层剖面测量388米，1：200露头取样素描图261.1米，各种样品采集52件。区内出露地层为三叠系下统茅口组及三叠系中统松子坎组。矿区位于道真向斜西翼中段，为一单斜构造，构造形态简单呈单斜产出，其岩层倾向85-110度，一般为100-105度，倾角50-70度，产状属陡倾斜，区内未见有断裂构造及小褶皱。矿层赋存在下三叠统茅草铺组第三段第一亚段的中下部，呈陡斜产出。矿区共三个矿体，1号矿体厚50.61米，走向长350米，倾向延深250米；2号矿体厚9.29米；3号矿体厚21.41米，矿石中含氧化钙49.29-51.34%。求获矿区内石灰岩矿石总资源量(E级)1435.21万吨,其中1号矿体矿石储量997.28万吨、2号矿体矿石储量149.05万吨、3号矿体矿石储量288.88万吨。
5352 | 贵州省黄平县双下水泥石灰石矿详查地质报告 | 欧文，曾庆勇，杨先伟[等] | 建材贵州地质勘探队 | 19870901 | 矿产勘查 | 详查 |  | 矿区位于黄平县城东直距26公里，属黄平县谷陇区苗陇乡管辖，交通较方便。完成工作量：1：2千地形地质测量1.6平方公里，1：1千勘探线剖面测量4432.58米，钻探389.43米，剥土20.65米，化学分析样1133项，物性试验样31件。区内出露地层有奥陶系下统桐梓组、红花园组、大湾组及零星分布的第四系。矿区位于扬子准地台上扬子台褶带黔南古陷褶断束之龙井向斜北西翼，为单斜构造，地层倾向120-160度，倾角8-13度。矿体为奥陶系下统红花园组地层，呈层状单斜产出，工作区内沿走向控制长度600米，沿倾向控制延伸630-870米，厚43-53米，产状与地层产状基本一致。矿石品位氧化钙含量52.49%。求获矿区内水泥石灰石矿5725.98万吨，其中C级储量3482.41万吨，D级储量2243.57万吨。
5409 | 贵州省平坝县城关镇大坡水泥石灰石矿详查地质报告 | 杨松平，王启胜，张旭升等 | 国家建材局地质公司贵州地勘大队 | 19871201 | 矿产勘查 | 详查 | 19870901 | 受平坝县建材厂的委托，建材贵州地勘大队对大坡水泥石灰石矿进行详查地质工作。矿区位于平坝县南南西2公里处，属县城关镇所辖。面积0.7平方千米，交通方便。投入主要工作量：1:2000地形地质测量0.7平方千米；1:1000勘探线剖面测量1344.9米；钻探188.61米；浅井11.32米；剥土240立方米；各种化学物样270件。矿体赋存于中三叠统贵阳组改茶段第三层，呈单斜层状产出，分上、下两矿层。全矿区矿石平均化学组份：氧化钙52.63%，氧化镁1.16%，氧化钾+氧化钠0.11%，三氧化硫0.28%。矿区开采技术条件和水文地质条件简单。详查工作投入地勘费31.78万元。提交了可作为地方小型矿山开发建设设计依据的，经省储委审批的水泥用石灰石矿能利用储量：C级257.6万吨，D级72.07万吨。
5505 | 贵州省贵阳市花溪区烂泥沟水泥石灰石矿勘探地质报告 | 冯怀煊，龚和强，王勇等 | 国家建材局贵州地质勘探大队 | 19880101 | 矿产勘查 | 勘探 | 19870401 | 贵州省贵阳市烂泥沟是理想的大型水泥矿山后备基地。其面积1.6平方公里，位于贵州水泥厂东面约6公里，有公路相通。国家建材局地质公司贵州地质勘探大队，根据建材局关于为满足贵州水泥厂扩建需要的指示，于1987年4月，在该队1981年普查的基础上，选择产地北段转入勘探，投资人民币21.7万元。按地表和深部槽加钻孔300×500米间距求B级矿石储量，地表300米工程间距求C级矿石储量的勘探网度，而投入的主要工量有：1∶2千地形地质测量1.6平方公里；施钻1183.83米；采样780件。于1988年编制提交了本报告。其叙述该矿为产于下三叠统的浅海至半浅海大型沉积矿床。矿体5个，长1000—1100米，宽百米左右，厚平均13.22—83.13米。矿石平均含CaO49.72—53.71%。其被全国储委评为国家级优秀报告，批准B＋C级表内储量3658万吨。
5506 | 贵州省道真县金竹山矿区水泥用石灰石矿详查地质报告 | 范军〔等〕 | 国家建材局地质公司贵州地质勘探大队 | 19880901 | 矿产勘查 | 详查 |  | 石灰石矿区位于道真仡佬族、苗族自治县城之西约4公里，地处道真向斜西翼中段；矿区构造简单，断裂和褶皱不发育。矿体呈层状产于下三叠统嘉陵江组第三段中，分上下两个矿层。下矿层呈陡倾单斜层状产出，形态比较规则，结构简单，产状稳定；矿体长300余米，宽60米，厚38-46米，以方解石为主(含量90％)。有益组分氧化钙含量45.41-53.41%，有害组分氧化镁 和二氧化硅含量分别为0.08-2.89%及0.91-2.15%。上矿层长300余米，宽10-20米，厚5.83-11.96米，属稳定-较稳定型矿层。方解石含量82％。全矿区氧化钙平均含量51％， 氧化镁 1.57%，二氧化硅1.48%， 为质量较佳的水泥石灰石矿原料。矿床水文、工程地质及矿床开采条件均为简单的矿床。提交C＋D级矿石储量301.88万吨，其中C级储量227.08万吨，占总储量的75.22%。
5591 | 贵州省贵阳市白云区殷家山矿区高铝水泥石灰石矿详查地质报告 | 任步荣〔等〕 | 国家建材局地质公司贵州地质勘探大队 | 19890401 | 矿产勘查 | 详查 |  | 殷家山高铝水泥石灰石矿南距贵阳市19公里，面积约0.1平方公里。该矿属早二叠世晚期开阔海台地相沉积矿床。矿床赋存在下二叠统茅口组第三段下部，呈单斜产出，倾向107-121度，倾角42-46度。南北长100-160米，宽120-160米，矿体沿倾向延深0-69米，矿体厚55.03-77.34米。矿层底板为茅口组第二段顶部之黑色白云岩，顶板为上二叠统龙潭组底部褐黄色中厚层粘土岩。矿石类型单一，为浅灰、灰白色厚--块状含生物碎屑石灰石；矿石风化表面光滑，具贝壳状断口，见方解石脉，质量优良；列表给出了矿石的成分和物理性能。矿体裸露地表，矿区水文条件简单，适合露采。提交C＋D级储量86.22万吨，其中C级储量为35.86万吨。估计远景储量500余万吨。
5592 | 贵州省兴义市青龙山矿区电石石灰石矿详查地质报告 | 彭江 | 国家建材局地质公司贵州地质勘探大队 | 19890101 | 矿产勘查 | 详查 |  | 青龙山电石石灰石矿南距兴义市18公里，面积约0.3平方公里。该矿属下三叠世晚期浅海相沉积矿床。矿体赋存在下三叠统永宁镇组下段第三层的中下部，呈单斜层状产出，沿走向延伸600余米，倾向延伸70余米，地表出露宽度37-50.5米，呈狭长条带状展布。倾向198-203度，倾角65-69度，产状稳定，厚度30.70-31.02米。矿体顶板为永宁镇组下段第三层顶部灰岩，底板为下三叠统永宁镇组下段第二层浅灰厚层块状灰岩。矿石为灰、浅灰色厚-块状石灰石，其结构为泥粉晶石灰石及亮晶鲕状石灰石，列表给出了矿石的物化性能。矿体质量较好，裸露地表，水文条件简单，适宜露采。求得C级储量为107.02万吨。文中对区域地质、矿区地质以及矿床特征作了叙述。
5649 | 贵州省水城特区响水河矿区南东矿段水泥石灰石矿勘探地质报告 | 彭江〔等〕 | 国家建材局地质公司贵州地质勘探大队 | 19870501 | 矿产勘查 | 勘探 |  | 水城特区响水河石灰石矿南东矿段为水城水泥厂开采矿山的延伸部分，属烂坝乡所辖。含矿层赋存于上石炭统马平群上段第一、三层，呈单斜层状产出，与地层产状一致，呈NW-SE向展布。上矿层厚41.73-50.11米，长1072米，宽44-64米，延深199米。下矿层厚99.76-111.68米，长1088米，宽84-120米，延深240米。全矿段矿石平均化学组成，氧化钙 54.76%；氧化镁 0.45%；二氧化硅0.72%；三氧化二铁 0.12%；三氧化二铝0.21%；有益组分氧化钙变化系数4.2-5.9%，属极均匀型。本区矿石类型单一，量大质佳，是生产优质水泥的矿物原料。矿床位于当地侵蚀基准面1759米以上41米处，地形有利于自然排水，属水文地质条件简单的岩溶裂隙充水矿床。B级储量为1428.43万吨；C级1905.07万吨；D级1192.02万吨。
5815 | 贵州省安顺市金银山水泥石灰石矿详查地质报告 | 胡智慧〔等〕 | 中国建材工业地质勘查中心贵州总队 | 19910601 | 矿产勘查 | 详查 | 19860701 | 金银山水泥石灰岩矿区位于安顺市北郊12公里，面积0.5平方公里，交通方便。本次工作主要完成的工作量：1/2千地形地质测量0.5平方公里，刻槽取样136件，各种化学分析样208件，外检分析样30件，抗压试验5组/20块，体重、温度试验样24件，岩矿鉴定样6件，光谱分析3件，磨光试验样4件。水泥石灰岩矿层赋存于大冶组第二段第二层及第三段第一层中，层位稳定，呈层状产出，已控制长360余米，宽230米，厚27.2-54.8米。报告经省储委审查，批准报告提交的储量为水泥用石灰岩C＋D级719.08万吨。
5816 | 贵州省沿河土家族自治县谯家区磨槽湾水泥石灰石矿详查地质报告 | 龚和强〔等〕 | 中国建材工业地质勘查中心贵州总队 | 19891101 | 矿产勘查 | 详查 | 19890501 | 矿区位于沿河县谯家区北约1公里，面积0.85平方公里，交通方便。本次主要完成的工作量：1/2千地质测量0.85平方公里，钻探598.80米，浅井9.5米，刻槽取样384件，组合分析样100件。矿体赋存于下三叠统夜郎组中，呈层状产出；控制长550米，宽400-450米，出露面积0.25平方公里；矿体形态简单，厚度稳定，氧化钨平均含量53.48%。矿床水文地质条件简单，矿体裸露，适于露采。报告经建材地勘中心贵州总队审查，同意报告提交的水泥用石灰岩C级储量3550.92万吨。
5914 | 贵州省兴义市马岭镇扁坡水泥石灰石矿普查地质报告 | 龚和强〔等〕 | 中国建材地勘中心贵州总队 | 19920601 | 矿产勘查 | 普查 | 19920501 | 矿区位于兴义市北9公里处，面积0.136平方公里。本次工作主要投入的工作：1/2千地形地质测量，各类物化测试。矿层产于中三叠统关岭组第三段第2层中，为灰--深灰色、中--厚状泥粉晶灰岩，属浅海相沉积矿产；呈层状产出，已控制长370米，倾向延伸145-293米，厚度28.97-30.90米，平均厚29.87米。氧化钙含量50.14-54.93%，平均53.77%。矿区水文地质条件简单。贵州矿产储量管理局批准：报告提交能利用水泥石灰岩矿石储量D级348.19万吨。
5970 | 贵州省修文县城关镇龙井水泥石灰石矿详查地质报告 | 彭江〔等〕 | 中国建材地勘中心贵州总队 | 19930801 | 矿产勘查 | 详查 | 19930503 | 龙井水泥石灰石矿区位于贵州省修文县城关北东10公里，北东距成欠耐火材料厂3公里。该厂决定拟建年产6万吨水泥生产线，委托建材贵州总队寻找水泥石灰石原料矿山。总队在龙井矿山开展了野外详查作业。了解了该矿床为浅海相碳酸盐沉积型；赋存于三叠系下统夜郎组第二段第三层地层中，呈层状单斜产出，产状与地层一致；倾向118-125度，倾角41-45度。已控制矿体长300米，出露宽80-100米，倾向最大延伸150米，厚66.86-77.29米，平均70.48米。矿石为灰色厚层状--块状微晶灰岩。平均含氧化钙53.44%。总队利用120米间距的三条地表工程控制了矿体；采各种样品并测试研究矿石质量及其变化规律。探获本区水泥石灰石矿储量C级为430.27万吨。并确定矿山剥采比为0.24∶1，适宜露采。
5973 | 贵州省贵阳市小箐毕架山水泥石灰石矿详查地质报告 | 范军〔等〕 | 中国建材地勘中心贵州总队 | 19930801 | 矿产勘查 | 详查 | 19930521 | 贵州建材队受贵阳市箐煤厂委托，对该市小箐毕架山水泥石灰石矿区进行了详查地质工作。共完成1/2千地形地质测量0.36平方公里；1/1千剖面精测4条，计1627.65米；剥土250立方米；各种采样167件等。通过上述工作，查明矿区为一单斜构造层，倾向274-282度，倾角45-53度。矿体产于下三叠统大冶组地层中；已控制长330米，宽63-113米，厚69.11-71.45米。矿体上部为中厚层状微晶灰岩，下部为极薄层微晶含泥质灰岩。矿石含方解石86-96％，白云石3％，泥质、粘土质3-8%。平均含氧化钙51.76%。矿山水文地质条件简单，开采技术条件好，适宜露天开采。本矿区详查共获得表内水泥用石灰石储量C级210.04万吨，D级56.39万吨。
5978 | 贵州省贵阳市太慈桥水泥石灰石矿区生产勘探地质报告 | 胡庆城，张金昂，肖桂芳[等] | 贵州兴黔地质矿产开发咨询公司 | 19930831 | 矿产勘查 | 勘探 |  | 太慈桥水泥石灰岩矿区位于贵阳市西南3公里，属贵阳市南明区管辖矿山与水泥厂间有3.96公里专用小铁路运送石灰岩矿石，交通十分方便。完成工作量：1：1千地形地质测量0.72平方公里，1：1千剖面测量2023.9米，槽探257立方米，采样135件，化学分析135件等。贵阳市附近出露地层有二叠系、三叠系、侏罗系、白垩系及第四系等。矿区构造地处贵阳复向斜的西翼，地层倾向南西110度，倾角50度至直立，矿区内构造主要表现为小的挠曲，时见岩层倒转或小型褶曲。矿层由下三叠统大冶组第二、三、四、五段含粘土质粉晶、细晶石灰岩、鲕状石灰岩和安顺组第一段隐--粉晶质石灰岩组成，矿层厚173-229米，平均厚225米。矿石有益组分含量大于48%，有害组分含量低于工业指标要求。求获水泥石灰岩矿石储量B+C级1361.07万吨，其中B级779.74万吨，C级581.33万吨。表外储量C级421.19万吨。
6090 | 贵州省遵义市马坎水泥石灰石矿勘探地质报告 | 唐光怀〔等〕 | 中国建材地勘中心贵州总队 | 19930701 | 矿产勘查 | 勘探 | 19920901 | 建材勘查中心受遵义市水泥厂委托，对该市南西9.5公里处马坎水泥石灰石矿区进行了补充勘探。勘查中心分析了原有的普查、勘探资料后，确定本矿为第Ⅰ勘探类型；地表以200米线距槽探控制，深部以200×200米网度求B级储量，200×400米网度求C级储量。并测制1/2千地形地质图0.30平方公里，1/1千剖面5条2006.28米，作井泉测流调查8个，简易水文孔观测3孔及各种采样442件等。查明矿区处于核桃窝背斜东南翼，走向16-30度，倾向SE，倾角约21度。矿体产于下三叠统夜郎组第二段第二层和第四层中，呈单斜层产出。已控制矿层长690米，宽120-150米，最大斜深186米，平均厚113.05米。矿石为中厚层泥灰岩和微晶泥质灰岩，分上下两矿层。经报告审查，批准表内石灰石储量B级713.78万吨，C级2716.44万吨。
6091 | 贵州省兴义市顶效镇峰岩石灰石矿详查地质报告 | 任步荣〔等〕 | 中国建材地勘中心贵州总队 | 19910401 | 矿产勘查 | 详查 | 19900601 | 矿区位于贵州省兴义市顶效镇东侧5公里。建材地测队在本矿区进行了详查地质工作。完成主要工作量有：1/2千地形地质图1.08平方公里；钻探6孔616.49米，勺钻3个36.04米；槽探剥土5条长750米，1200立方米，采化学样604件，各类物理样90件，岩矿样30件等。查明矿区处于顶效向斜北翼，矿体呈层状单斜产出，倾向190-200度，倾角69-74度。矿体由上、下两矿层组成，赋存于下三叠统永宁镇组第一段第二、三层中；走向长1084米，倾向延伸170-210米，平均厚177.49米；矿石含氧化钙53.88%。上矿层为厚--巨厚粉泥晶灰岩，下矿层为中厚层夹薄层泥晶灰岩。本区探获C级储量2717.07万吨，D级805.63万吨，为一优质水泥石灰石中型矿山。
6310 | 贵阳市甘冲石灰石矿区长冲矿段补充勘探地质报告 | 李荣华，徐伯康，江如洲[等] | 贵州有色地质五总队 | 19850710 | 矿产勘查 | 勘探 |  | 矿区位于贵阳市北西方向，属贵阳市白云区朱昌乡管辖，交通方便。完成工作量：钻探395.85米/6孔，槽探1034.13立方米/27条，浅井9899米/59个，1：2千地质填图0.76平方公里，1：1千图切剖面5000米，溶洞调查12个，取样403件等。区内出露地层有二叠系上统龙潭组、三叠系下统大冶组、安顺组和第三系。矿区构造简单，主要为一向东倾斜的单斜层仅在矿区北西及南西侧边部，有褶皱断裂构造。矿层产于三叠系下统大冶组上部，呈层状产出。可将矿层分为三层，上层水泥石灰岩，南北长860米，东西宽30-530米，最大厚度103.4米，最小厚度47米，平均厚78.32米；中层铝氧石灰石，南北长950米，东西宽30-360米，最大厚度55.03米，最小43.21米，平均47.34米；下层水泥石灰石，南北长620米，东西宽95-210米，最大厚度35.74米，最小厚度10.28米，平均厚度23.29米。矿石品位氧化钙含量50.34-54.94%，求获矿区内水泥石灰石储量3036.89万吨，其中B级1476.85万吨，C级1560.04万吨；铝氧石灰石储量1766.80万吨，其中B级908.65万吨，C级858.15万吨。
6334 | 贵州省习水县窝凼头水泥用石灰石勘查地质报告 | 张远国，肖永开，高腾欧 | 贵州地勘局102队 | 20000701 | 矿产勘查 | 普查 | 20000401 | 矿区位于习水县城以南，行政区划属习水县隆兴镇，面积0.60平方公里，交通方便。完成工作量：1：2千地形地质测量0.60平方公里，钻探288.40米/4孔，槽探205.4立方米，采集样品191件等。区内出露地层有二叠系下统栖霞组及茅口组。矿区内未发现断裂构造及褶曲，但发育三组节理。矿层产于茅口组第一段，控制矿体长670米，宽540米，倾斜深592米，厚度155米。矿石化学成分氧化钙43.67-55.34%，平均52.02%，氧化镁0.34-6.05%，平均1.68%，矿石有益、有害化学成分加权平均值均能满足生产普通硅酸盐水泥对石灰质原料的要求。采样水平断面法计算，求获矿区内矿石储量3270.98万吨，其中B级339.19万吨，C级1275.32万吨，D级1656.47万吨。
6378 | 贵州省遵义市点兵山水泥用石灰石矿区勘探地质报告 | 唐光怀，龚和强，曾庆勇 | 建筑材料工业地勘中心贵州总队 | 20010601 | 矿产勘查 | 勘探 |  | 矿区位于遵义市北东直距约16.5公里，属遵义市红花岗区新蒲镇管辖，面积1.2平方公里，交通方便。完成工作量：1：2千地形测量及综合地质测绘1.2平方公里，1：1千勘探线剖面测量3811.65米/6条，钻探198.50米/2孔，槽探878.8立方米/14条，浅井42.9米/5条，裂隙及含泥率调查统计3254.84米/6条，1：1万水文地质调查11.75平方公里，各种采样346件等。区内出露地层有三叠系下统夜郎组及零星分布的第四系。矿区位于虾子场向斜西翼，地层呈单斜层状产出，岩层倾向100-128度，倾角8-14度。矿体赋存于三叠系下统夜郎组第二段第二层和第三层中。下矿层厚21.26-28.61米，平均25.22米；上矿层厚49.67-73.60米，平均62.39米。矿体走向长730米，倾向延深115-250米，平面展布面积0.21平方公里。矿石品位氧化钙含量47.65-52.29%，平均52.37%。求获矿区内能利用水泥用石灰石储量2663.86万吨，其中B级811.10万吨，C级1385.61万吨，D级467.15万吨。
6448 | 贵州省仁怀县中枢镇木石村水泥石灰石矿普查地质报告 | 彭江，温海平 | 建材工业地质勘查中心贵州总队 | 19921201 | 矿产勘查 | 普查 |  | 矿区位于仁怀县西北5公里，属仁怀县中枢镇所辖，交通较为方便。完成工作量：1：2千地形地质测量0.26平方公里，1：1千勘探线剖面测量1069.92米/3条，刻槽采样32件，小体重样18件，各类化学元素分析259项等。区内出露地层有三叠系下统夜郎组及第四系。矿区位于毕节南北构造变形区茅口向斜东翼，为北东-南西延伸的单斜构造，地层产状倾向318-328度，倾角43-46度。矿体赋存于下三叠统夜郎组第二段第四层中下部，呈单斜层状产出，矿层走向延伸367米，倾向延伸46-100米，矿体地表出露宽110-164米，面积0.064平方公里，控制厚度28.87-30.45米，矿石品位氧化钙含量49.62-53.63%，平均51.88%。求获矿区内水泥石灰石矿石储量D级168.8万吨。
6449 | 贵州省德江县覃家湾水泥用石灰石矿详查地质报告 | 邹利民，石金华，朱明[等] | 建材工业地质勘查中心贵州总队 | 19940901 | 矿产勘查 | 详查 |  | 矿区位于德江县城南东，行政区划属德江县共和乡管辖，面积0.3平方公里，交通方便。完成工作量：1：2千地形地质测量0.3平方公里，1：1千地质剖面测量1506.36米/3条，槽探100立方米/2条，含泥、岩溶和裂隙率线统计1011.66米及面积统计0.086平方公里，采样139件等。区内出露地层有下三叠统夜郎组沙堡湾段、玉龙山段、九级滩段及第四系。矿区位于红坳向斜转折端，产状东翼倾向305-350度，倾角21-38度；西翼倾向45-104度，倾角12-33度，断裂构造不发育。矿体赋存于下三叠统夜郎组玉龙山段中部，狂岑产状与地层产状一致，控制矿层长310米，宽280米，厚119-141米，矿石品位氧化钙含量5252-55.54%，平均54.40%。求获矿区内能利用石灰石矿石储量805.92万吨，其中C级558.73万吨，D级247.19万吨。
6453 | 贵州省凤冈县雷家茅坡水泥用石灰石矿区勘探地质报告 | 阿孝仁，任步荣，龚和强[等] | 建材工业地质勘查中心贵州总队 | 20000803 | 矿产勘查 | 勘探 |  | 矿区位于凤冈县城西南直距1.8公里处，行政区划属凤冈县龙泉镇所辖，面积1.28平方公里，交通方便。完成工作量：1：2千地形地质测量1.28平方公里，勘探线剖面测量3813米/4条，钻探321.24米/5孔，槽探2432立方米/4条，浅井31立方米/6个，短槽313.77立方米/9条，采样422件等。区内出露地层有三叠系下统茅草铺组和第四系。矿区位于琊川倒转向斜近轴部，总体产状倾向南东，平均倾向154度，倾角15度，无断层构造。矿体赋存于三叠系下统茅草铺组，呈单斜层状产出，产状与地层一致。矿体由上、下两层组成，下矿层厚50.12-52.63米，平均51.45米；上矿层厚80.77-81.60米，平均81.29米。矿体地表长0.40-0.47公里，宽0.44-0.65公里，面积0.25平方公里。矿石品位氧化钙含量47.60-53.81%，平均51.31%。求获矿区内水泥用石灰石矿石储量2267.76万吨，其中B级893.28万吨，C级1028.67万吨，D级354.81万吨。
6454 | 贵州省湄潭县梭米孔大坝水泥用石灰石矿区勘探地质报告 | 郭永模，陈文跃，彭江 | 建材工业地质勘查中心贵州总队 | 20020201 | 矿产勘查 | 勘探 |  | 矿区位于湄潭县城西南约17公里，行政区划属煤炭县龚家坝镇所辖，面积1.21平方公里，交通方便。完成工作量：1：2千地形地质测量1.21平方公里，勘探线剖面测量2303.6米/4条，钻探180.33米/3条，槽探652.95立方米/4条，浅井33.4立方米/5个，短槽120立方米/15条，采样298件等。区内出露地层欧奥陶系下统湄潭组、二叠系下统栖霞组、茅口组及第四系。矿区位于湄潭背斜西翼，矿层呈单斜层状产出，倾向130-145度，倾角8-18度。矿体赋存于二叠系下统茅口组第一段第一层和第三层，下矿层矿体长1160米，宽355米，厚26.90-62.32米，出露地表0.41平方公里；上矿层面积不大，厚度6.71-19.95米，为见底。矿石品位氧化钙含量48.80-55.24%，平均53.82%。求获矿区内水泥用石灰石矿石储量1628.91万吨，其中B级342.33万吨，C级1176.45万吨，D级110.13万吨。
9297 | 贵州省遵义县三岔石灰石矿勘探地质报告 | 徐健，宋致平，杜勇[等] | 遵义县国土资源局 | 20071220 | 矿产勘查 | 预查 |  | 矿区位于遵义县南东直距县城8km，面积2.73km，交通方便。完成工作量：1：2000地形测量2.73Km2；1：1000勘探线测量3188.38m/4条；槽探施工1358m3/4条；钻探1941.34m/22个；钻孔样563件；小体重样32件；抗压样12件/4组等。矿区出露地层有三叠系下统夜郎组第三段、第二段及零星分布的第四系。三岔矿区构造为总体倾向北西的单斜构造。地层产状321～325°∠16～18°。矿体特征：石灰石赋层于三叠系下统夜郎组第二段、三岔矿区构造为总体倾向北西的单斜构造。地层产状321～325°∠16～18°。矿石质量：主要矿物组分方解石95%左右，白云石2%左右，铁泥质1～3%。CaO 49.88～55.35%，平均值53.48%，变化系数9.80%；主要有害组份：MgO 0.03～3.30%，平均值0.74%，变化系数99%等。总储量7864.39万吨。
10087 | 贵州省毕节市水泥厂及石灰石矿工业场地建设项目用地压覆矿产资源评估报告 | 郑应才 | 贵州省地矿局105队 | 20080601 | 矿产勘查 | 普查 |  | 拟建项目位于毕节市中心约2km，交通方便。构筑物主要有办公室（2层）、值班室、污水处理站、水泥库、生料库、电力室等。总占地面积约4.101公顷，工程总投资5030万元。评估区面积0.495km2。完成的工作量有：收集1∶20万毕节幅区域地质、矿产调查报告及图件；完成1∶100000评估区及其附近区域地质及矿产地质调查等。出露地层有：第四系、三叠系下统飞仙关组、永宁镇组。通过系统收集资料、调查核实，在评估区内压覆了贵州省毕节市水泥厂石灰石矿矿区内推断的内蕴经济资源量（333）325.89万m3，经济价值共计8147.25万元。所以压覆的石灰石矿资源量未达到中型以上规模，因此建设项目用地压覆非重要矿产资源，适宜作为建设用地。
10164 | 贵州省修文铝土矿小山坝矿区铝氧用石灰石储量改算报告 |  | 贵州省地质局第三地质队 | 19650118 | 矿产勘查 | 预查 |  | 工作区位于修文县，64年12月26日，贵州铝业公司筹备重新计算石灰石储量。铝氧石灰石矿产于黄龙灰岩中。A层矿产于黄龙灰岩顶部，厚度自3.82米至9.61米，平均5.5米，矿体长1820米，宽约350米。矿石质量Cao 52.08-56.09%，一般53-54%，平均53.76%，mg 00.00-1.04%，平均0.32%，Si02 0.53-1.87%。B层矿与A层矿的间距子1.07-5.01米，厚度1.43-2.77米，平均2.32米。B层及C层矿与其上下灰岩无标志层，肉眼不能区分。灰岩矿体厚0.89-6.26米，最厚的矿体在南部CK4钻孔中，达12.61米。石灰石C1级储量共198.4万吨。
16463 | 贵州省水城特区响水河北西矿区水泥用石灰石矿资源储量确权登记(试点)核实报告 | 周文龙 ，忙是材，袁 睿 | 贵州省有色金属和核工业地质勘查局地质矿产勘查院 | 20170825 | 矿产勘查 | 其他 | 20170801 | 贵州省有色金属和核工业地质勘查局接受贵州省土地矿产资源储备局委托，编制水城特区等三个试点县的储量核实报告（合同编号:CLHS-02）。贵州省有色金属和核工业地质勘查局地质矿产勘查院接受贵州省有色金属和核工业地质勘查局任务，编制试点县钟山区“水城特区响水河北西矿区”石灰石矿资源储量核实报告（黔色勘发〔2017〕59号），包括正文、附表、附图、附件。水城特区响水河北西矿区位于六盘水市城南距约5.5km。本次资源储量估算范围：以国土资源厅提供的资源储量核实坐标范围（北西矿区面积：0.34km2，共有8个拐点圈定）为基础，结合“水城特区响水河北西矿区”和“水城特区响水河石灰岩矿床南东矿区”重叠部分完全包括在“水城特区响水河石灰岩矿床南东矿区”范围内，且勘查矿中相同的实际，为了避免重复工作为确权登记工作带来不便，本次核实工作只对这两个矿区未重叠部分（面积：0.18km2，共有7个拐点圈定）资源量进行核实，重叠部分资源量由“水城特区响水河石灰岩矿床南东矿区”核实报告一并核实。本次工作通过收集矿区前期地质工作成果资料，核实矿区范围完全属六盘水市钟山区所辖。矿区石灰石矿全部为Ⅰ级品石灰石矿资源。截止2016年12月31日，矿区内（+1875～1970m段）保有资源量（111b+ 122b）为196.14万t,为贵州水城水泥股份有限公司占有;核实矿区范围内（+1800～1875m段）保有资源总量（111b+122b+333）为1597.41万t，其中111b为1043.80万t，占总量的65.34%；122b为505.26万t，占总量的31.63%；111b+122b为1549.06万t，占总量的96.97%；333为48.35万t；该段（+1800～1875m）资源总量为1597.41万t，为国家矿产地资源量，其中在本次核实范围内资源量为1529.62万t，在本次核实范围外资源量为67.79万t。综合各类资料，详细查明了北西矿区内地层的厚度、结构、及其分布规律；确定该矿区地质构造复杂程度为中等类型；详细查明了矿体主要矿体特征及矿矿石质量情况。查明了矿区矿石为优质的水泥用石灰岩；矿山以地表水为主，水文地质条件简单；工程地质条件复杂程度为简单；地质环境条件较好。
18124 | 仁怀市建台水泥厂石灰石矿山资源/储量核实报告（延续） | 但仕生 | 贵州省有色金属和核工业地质勘查局地质矿产勘查院 | 20200810 | 其他 | 其他比例尺 | 20200625 | 2018年，仁怀市自然资源局开展第三轮（2016-2020年）矿产资源规划编制，目的是对全市范围内矿业权重新规划，部分矿业权因设置不合理进行调整，由于原仁怀市建台水泥厂石灰石矿山矿区范围与部分永久基本农田重叠，本轮规划对原仁怀市建台水泥厂石灰石矿山矿区范围拐点坐标进行了调整。 根据所述原则，结合矿区实际情况，基本查明了：1、矿区位于仁怀背斜西南端南翼，地层产状平缓、稳定，无岩浆岩及变质岩，矿区构造复杂程度属简单类型。2、矿体的形态产状：矿体赋存于二叠系中统栖霞组中下段（P2q1-2），呈单斜层状产出，地层产状：倾向250°,倾角20°。产状较稳定。3、矿石的自然类型主要为灰至深灰色中厚层状灰岩。矿石自然类型单一。4、截止2020年8月30日，调整后的矿区范围内查明矿产资源量1198.3万t，其中，控制资源量1021.2万t，推断资源量177.1万t。资源量估算方法、矿体圈定、参数确定合理，资源量估算值可靠。达到了预期地质目的。 5、矿山生产规模为90万t/年，根据估算资源储量，预计矿山服务年限为10年。年利润（税后）1641.6万元。同时矿山的建设可解决当地部分剩余劳动力的就业问题，并促进当地经济的发展，具有一定的社会效益和经济效益。 综上所述，本次核实工作达到了核实矿区资源储量的目的，故核实工作方法是合理的。
18294 | 安龙县洒雨镇竜金村石灰石矿详查报告 | 侬康，肖平，李宝林，罗泽富 | 贵州智飞地矿科技有限公司 | 20201031 | 矿产勘查 | 详查 | 20200220 | 本项目矿区石灰岩矿矿体呈层状产于三叠系下统嘉陵江组第一段（T1-2j1）： 出露于全区，为灰色、深灰色中至厚层状微灰岩、砂质细-粉晶灰岩，上 部为灰色厚层块状微晶核形石灰岩。具缝合线构造，具水平层纹及斜交层 理，厚度大于 200m。为脱硫用灰岩主要层位。矿石体积密度、压缩强度、 弯曲强度和有益有害各项指标等均达到要求。矿区水文地质条件简单、工 程地质条件简单，地质环境质量良好。 截至 2020 年 10 月 31 日，安龙县洒雨镇竜金村石灰石矿拟设采矿权 范围及拟设开采标高（+1246m～+1364m）内，共探获控制+推断资源量 为 1458.9906 万 t，其中，控制资源量为 1185.1544 万 t；推断资源量为 273.8362 万 t，控制资源量占控制+推断资源量为 81.00%。矿床资源条件较好。 本项目的主要认为为：1、通过 1:2000 地质测量，基本查明区内地层层序、赋矿层位、岩性、 厚度，研究其分布规律及控矿作用；基本查明区内主要褶皱、断裂及节理 裂隙构造的数量、性质、规模、产状、分布和相互关系，研究其对矿层的 破坏作用；基本查明区内可采矿层中岩溶的形态、规模、分布范围和变化 规律，研究岩溶发育层位、地段和程度，研究其充填程度、充填物种类及 其对资源量估算和开采的影响。 2、根据勘查类型确定的勘查工程间距布施探矿工程，基本查明区内可采矿层的分布范围、数量、规模、产状、厚度、形态特征及其分布规律； 基本查明区内可采矿层的岩性、矿石类型及赋存规律；基本查明区内可采 矿层中夹石、顶底板围岩的岩性、厚度及分布范围。 3、按照规范规定进行系统取样与测试，基本查明区内可采矿层质量 特征，并做出相应的评价。 4、通过 1:2000 水工环地质调查，基本查明矿床开采技术条件，并做 出相应的评价。 5、基本查明其他有益矿产赋存情况。 6、申请采矿权、矿山建设设计提供地质依据。 7、编制并提交《安龙县洒雨镇竜金村石灰石矿详查报告》。
18308 | 桐梓县楚米石灰粉加工厂石灰石矿山资源储量核实报告 | 刘继亮，莫明昌 | 桐梓县楚米石灰粉加工厂 | 20200709 | 矿产勘查 | 开发勘探 | 20150620 | 桐梓县楚米石灰粉加工厂石灰石矿山位于桐梓县楚米镇三台村，为桐梓县国土资源局颁证的已建矿山，是桐梓县楚米石灰粉加工厂的配套石灰石矿山，采矿许可证证号：C5203222010067120068102，采矿为延续采矿权、查明矿山资源状况，同时为矿山的发展提供依据，桐梓县楚米石灰粉加工厂于2020年06月09日～2020年06月24日对桐梓县楚米石灰粉加工厂石灰石矿山进行储量核实工作，并提交储量核实报告。 本次核实工作在现有的地质基础上，开展1:1000地形图测量0.24km2，1:1000地质填绘0.24km2，同时开展1:1000水、工、环地质调查0.24km2。矿石质量特征:矿石矿物主要成份为方解石，次为白云石。矿石主要结构以细晶、微晶结构为主，少量中晶结构；矿石主要构造为致密块状构造。颜色主要为灰色。原生矿石硬度大，地表风化后颜色略深。矿石物理性质：压碎值：18.70%；磨耗值：20.10%；表观密度：2.67kg/m3；单轴抗压强度79.60Mpa，含泥量：1.53%。矿区矿石质量良好，可作为制灰用石灰岩的石材原料。 通过本次核实工作，经估算，截止2020年06月30日，矿区开采标高范围内石灰石总资源量196.15万吨（73.84万m3），其中，控制资源量为107.47万吨（40.25万m3）,推断资源量为69.55万吨（26.05万m3），消耗的资源量为19.13万吨（7.54万m3），未计算边坡占用资源量。
18661 | 黔西市中坪镇关寨村石灰石矿勘探报告 | 彭彪，任宗，何石，黎建 | 贵州省煤田地质局一一三队 | 20220530 | 矿产勘查 | 勘探 | 20220405 | 黔西市中坪镇关寨村石灰石矿位于黔西市中坪镇关寨村西南方向约2.4公里，距中坪镇运距约14公里，距离黔西市运距约55公里，隶属黔西市中坪镇关寨村管辖，地理座标位于东经106°15′12.46″～106°15′12.69″，北纬27°08′22.02″～27°08′22.27″之间。面积0.0751平方公里。 区内分布矿体1个，编号为I，赋存于三叠系中统松子坎组(T2s)地层中，为灰色、浅灰色中-厚层状灰岩、白云质灰岩。矿体呈似层状延伸，本次调查在地表沿走向方向断续出露长大于1000m，露头宽度一般>200m，有101、201及5条刻槽剖面控制石灰石矿。倾向39°左右，矿区地层总体呈单向倾斜，倾角8°左右。矿体露头最高标高1241.44米。矿体地表位置大部分出露于矿区范围内，呈不规则斜方形。 截止2022年7月15日，黔西市中坪镇关寨村石灰岩矿拟申办采矿权范围内(+1241.44m～+1185m)，累计查明石灰岩矿（制灰用）总资源量(探明+控制+推断）552.20万吨（206.82万立方米，均为保有资源量。其中：探明资源量317.23万吨（88万立方米），占总资源量的57%；推断资源量234.97万吨（118.82万立方米），占总资源量的43%。